## Anlage_4.1
2018/077; B212n-Anschluss A281 Seehausen- Harmenhausen | [8 empty] | Anlage 4.1
ZUSAMMENSTELLUNG DER VERSUCHSERGEBNISSE
Entnahmestelle |  | BS 2/3 | BS 2/8 | BS 3/2 | BS 4/5 | BS 5/5 | BS 6/1 | BS 6/2 | BS 7/3
Bodenbezeichnung |  | H | S | Kl | S | S | OB | Kl | S
Entnahmetiefe unter Gelände | m | 0,5 - 0,8 | 4,0 - 5,0 | 0,2 - 0,6 | 2,0 - 3,0 | 2,0 - 3,0 | 0,0 - 0,3 | 0,3 - 0,6 | 0,6 - 0,8
Entnahmeart |  | gestört | gestört | gestört | gestört | gestört | gestört | gestört | gestört
Wassergehalt [ w ] | % | 34.51 |  | 47.41 |  |  |  | 46.11
Fließgrenze [ wL ] | %
Ausrollgrenze [ wP ] | %
Plastizitätszahl [ IP ] | %
Konsistenzzahl [ IC ]
Feuchtwichte [ g ] | kN/m3
Trockenwichte [ gd ] | kN/m3
Kornwichte [ gs ] | kN/m3
Porenanteil [ n ] | %
Durchlässigkeit [ kf ] | m/s
Kornverteilung | s. Anlage |  | X | X | X | X | X | X | X
Rohtongehalt | %
Glühverlust [ Vgl ] | % | 7.4 | [5 empty] | 8.3 | 3.4
Kalkgehalt [ VCa ] | %
Scherfestigkeit | s. Anlage
Zylinderdruckfestigkeit | s. Anlage
Steifemodul | s. Anlage

## Anlage_4.2
2018/077; B212n-Anschluss A281 Seehausen- Harmenhausen | [6 empty] | Anlage 4.2
ZUSAMMENSTELLUNG DER VERSUCHSERGEBNISSE
Entnahmestelle |  | BS 7/7 | BS 9/2 | BS 9/4 | BS 9/7 | BS 10/9
Bodenbezeichnung |  | S | S | H | S | S
Entnahmetiefe unter Gelände | m | 2,5 - 3,0 | 0,2 - 0,4 | 0,6 - 0,8 | 2,2 - 3,6 | 5,0 - 6,0
Entnahmeart |  | gestört | gestört | gestört | gestört | gestört
Wassergehalt [ w ] | % |  |  | 19.51
Fließgrenze [ wL ] | %
Ausrollgrenze [ wP ] | %
Plastizitätszahl [ IP ] | %
Konsistenzzahl [ IC ]
Feuchtwichte [ g ] | kN/m3
Trockenwichte [ gd ] | kN/m3
Kornwichte [ gs ] | kN/m3
Porenanteil [ n ] | %
Durchlässigkeit [ kf ] | m/s
Kornverteilung | s. Anlage | X | X |  | X | X
Rohtongehalt | %
Glühverlust [ Vgl ] | % |  | 1.6 | 4.3
Kalkgehalt [ VCa ] | %
Scherfestigkeit | s. Anlage
Zylinderdruckfestigkeit | s. Anlage
Steifemodul | s. Anlage

## Anlage_4.3
2018/077; B212n-Anschluss A281 Seehausen-Harmenhausen | [8 empty] | Anlage 4.3
ZUSAMMENSTELLUNG DER VERSUCHSERGEBNISSE
Entnahmestelle |  | BS 11/6 | BS 12/2 | BS 12/5 | BS 12/9 | BS 13/5 | BS 14/5 | BS 15/4 | BS 15/6
Bodenbezeichnung |  | S | S(A) | S | S | S | H | S | S
Entnahmetiefe unter Gelände | m | 2,5 - 3,5 | 0,3 - 0,7 | 1,0 - 2,3 | 4,2 - 5,5 | 2,0 - 2,5 | 0,8 - 1,0 | 1,0 - 2,2 | 3,0 - 4,0
Entnahmeart |  | gestört | gestört | gestört | gestört | gestört | gestört | gestört | gestört
Wassergehalt [ w ] | % |  |  | 17.71 |  |  | 25.71 | 20.91
Fließgrenze [ wL ] | %
Ausrollgrenze [ wP ] | %
Plastizitätszahl [ IP ] | %
Konsistenzzahl [ IC ]
Feuchtwichte [ g ] | kN/m3
Trockenwichte [ gd ] | kN/m3
Kornwichte [ gs ] | kN/m3
Porenanteil [ n ] | %
Durchlässigkeit [ kf ] | m/s
Kornverteilung | s. Anlage | X | X |  | X | X |  |  | X
Rohtongehalt | %
Glühverlust [ Vgl ] | % |  |  | 2.5 |  |  | 6.6 | 2
Kalkgehalt [ VCa ] | %
Scherfestigkeit | s. Anlage
Zylinderdruckfestigkeit | s. Anlage
Steifemodul | s. Anlage

## Anlage_4.4
2018/077; B212n-Anschluss A281 Seehausen-Harmenhausen | [8 empty] | Anlage 4.4
ZUSAMMENSTELLUNG DER VERSUCHSERGEBNISSE
Entnahmestelle |  | BS 16/1 | BS 16/5 | BS 17/3 | BS 19/5 | BS 20/6 | BS 21/5 | BS 21/6 | BS 22/4
Bodenbezeichnung |  | OB | S | Kl | S | S | H | S | Kl
Entnahmetiefe unter Gelände | m | 0,0 - 0,4 | 1,0 - 2,3 | 0,6 - 0,9 | 1,0 - 2,5 | 3,0 - 4,0 | 1,0 - 2,5 | 2,5 - 3,5 | 1,0 - 1,9
Entnahmeart |  | gestört | gestört | gestört | gestört | gestört | gestört | gestört | gestört
Wassergehalt [ w ] | % |  | 18.51 | 60.11 |  |  | 35.41 |  | 44.31
Fließgrenze [ wL ] | % |  |  | 77.5
Ausrollgrenze [ wP ] | % |  |  | 44.6
Plastizitätszahl [ IP ] | % |  |  | 32.9
Konsistenzzahl [ IC ] |  |  |  | 0.53
Feuchtwichte [ g ] | kN/m3
Trockenwichte [ gd ] | kN/m3
Kornwichte [ gs ] | kN/m3
Porenanteil [ n ] | %
Durchlässigkeit [ kf ] | m/s
Kornverteilung | s. Anlage | X |  |  |  | X |  | X
Rohtongehalt | %
Glühverlust [ Vgl ] | % | 2.5 | 1.5 |  | 2.7 |  | 3 |  | 7.7
Kalkgehalt [ VCa ] | %
Scherfestigkeit | s. Anlage
Zylinderdruckfestigkeit | s. Anlage
Steifemodul | s. Anlage

## Anlage_4.5
2018/077; B212n-Anschluss A281 Seehausen-Harmenhausen |  |  |  | Anlage 4.5
ZUSAMMENSTELLUNG DER VERSUCHSERGEBNISSE
Entnahmestelle |  | BS 24/4 | BS 24/8
Bodenbezeichnung |  | S | S
Entnahmetiefe unter Gelände | m | 1,0 - 2,3 | 5,0 - 6,0
Entnahmeart |  | gestört | gestört
Wassergehalt [ w ] | % | 25.71
Fließgrenze [ wL ] | %
Ausrollgrenze [ wP ] | %
Plastizitätszahl [ IP ] | %
Konsistenzzahl [ IC ]
Feuchtwichte [ g ] | kN/m3
Trockenwichte [ gd ] | kN/m3
Kornwichte [ gs ] | kN/m3
Porenanteil [ n ] | %
Durchlässigkeit [ kf ] | m/s
Kornverteilung | s. Anlage | X | X
Rohtongehalt | %
Glühverlust [ Vgl ] | % | 3.6
Kalkgehalt [ VCa ] | %
Scherfestigkeit | s. Anlage
Zylinderdruckfestigkeit | s. Anlage
Steifemodul | s. Anlage

## Anlage_4.6
2018/077; B212n- Anschluss A281 Seehausen- Harmenhausen | [6 empty] | Anlage 4.6
ZUSAMMENSTELLUNG DER VERSUCHSERGEBNISSE
Entnahmestelle |  | BS 25/9 | BS 26/4 | BS 26/7 | BS 28/4 | BS 29/9
Bodenbezeichnung |  | S | S | S | S | S
Entnahmetiefe unter Gelände | m | 8,5 - 10,0 | 1,3 - 2,5 | 5,2 - 6,5 | 1,3 - 2,0 | 6,0 - 7,0
Entnahmeart |  | gestört | gestört | gestört | gestört | gestört
Wassergehalt [ w ] | %
Fließgrenze [ wL ] | %
Ausrollgrenze [ wP ] | %
Plastizitätszahl [ IP ] | %
Konsistenzzahl [ IC ]
Feuchtwichte [ g ] | kN/m3
Trockenwichte [ gd ] | kN/m3
Kornwichte [ gs ] | kN/m3
Porenanteil [ n ] | %
Durchlässigkeit [ kf ] | m/s
Kornverteilung | s. Anlage | X |  | X | X | X
Rohtongehalt | %
Glühverlust [ Vgl ] | % |  | 2.2 |  | 1.5
Kalkgehalt [ VCa ] | %
Scherfestigkeit | s. Anlage
Zylinderdruckfestigkeit | s. Anlage
Steifemodul | s. Anlage

## Anlage_4.7
2018/077; B212n- Anschluss A281 Seehausen- Harmenhausen | [8 empty] | Anlage 4.7
ZUSAMMENSTELLUNG DER VERSUCHSERGEBNISSE
Entnahmestelle |  | BS 31/5 | BS 33/4 | BS 35/4 | BS 36/1 | BS 36/2 | BS 38/3 | BS 39/2 | BS 40/4
Bodenbezeichnung |  | S | Fmu | S | OB | Kl | Fmu | S | Fms
Entnahmetiefe unter Gelände | m | 2,7 - 4,0 | 1,3 - 1,6 | 2,7 - 4,0 | 0,0 - 0,6 | 0,6 - 1,9 | 1,6 - 2,1 | 0,2 - 0,6 | 1,7 - 2,1
Entnahmeart |  | gestört | gestört | gestört | gestört | gestört | gestört | gestört | gestört
Wassergehalt [ w ] | % |  | 28.51 |  |  | 50.71 | 77.21 |  | 19.91
Fließgrenze [ wL ] | %
Ausrollgrenze [ wP ] | %
Plastizitätszahl [ IP ] | %
Konsistenzzahl [ IC ]
Feuchtwichte [ g ] | kN/m3
Trockenwichte [ gd ] | kN/m3
Kornwichte [ gs ] | kN/m3
Porenanteil [ n ] | %
Durchlässigkeit [ kf ] | m/s
Kornverteilung | s. Anlage | X |  | X | X | X |  | X
Rohtongehalt | %
Glühverlust [ Vgl ] | % |  | 8.1 |  | 2.2 | 7.7 | 19.8 |  | 2.3
Kalkgehalt [ VCa ] | %
Scherfestigkeit | s. Anlage
Zylinderdruckfestigkeit | s. Anlage
Steifemodul | s. Anlage

## Anlage_4.8
2018/077; B212n- Anschluss A281 Seehausen- Harmenhausen | [8 empty] | Anlage 4.8
ZUSAMMENSTELLUNG DER VERSUCHSERGEBNISSE
Entnahmestelle |  | BS 41/3 | BS 42/2 | BS 42/5 | BS 43/2 | BS 43/5 | BS 44/5 | BS 44/10 | BS 46/3
Bodenbezeichnung |  | Fmu | Kl | S | S | Fmu | Kl | S | S
Entnahmetiefe unter Gelände | m | 0,9 - 1,7 | 0,1 - 1,1 | 2,9 - 4,0 | 0,3 - 0,6 | 1,7 - 2,0 | 0,9 - 1,2 | 4,0 - 5,0 | 0,5 - 0,8
Entnahmeart |  | gestört | gestört | gestört | gestört | gestört | gestört | gestört | gestört
Wassergehalt [ w ] | % | 61.91 | 59.01 |  |  | 87.61 | 69.01
Fließgrenze [ wL ] | %
Ausrollgrenze [ wP ] | %
Plastizitätszahl [ IP ] | %
Konsistenzzahl [ IC ]
Feuchtwichte [ g ] | kN/m3
Trockenwichte [ gd ] | kN/m3
Kornwichte [ gs ] | kN/m3
Porenanteil [ n ] | %
Durchlässigkeit [ kf ] | m/s
Kornverteilung | s. Anlage | X | X | X | X |  |  | X | X
Rohtongehalt | %
Glühverlust [ Vgl ] | % | 6.3 | 8 |  |  | 22.2
Kalkgehalt [ VCa ] | %
Scherfestigkeit | s. Anlage
Zylinderdruckfestigkeit | s. Anlage
Steifemodul | s. Anlage

## Anlage_4.9
2018/077; B212n- Anschluss A281 Seehausen- Harmenhausen | [8 empty] | Anlage 4.9
ZUSAMMENSTELLUNG DER VERSUCHSERGEBNISSE
Entnahmestelle |  | BS 47/4 | BS 48/3 | BS 48/9 | BS 49/3 | BS 49/6 | BS 51/3 | BS 51/4 | BS 52/1
Bodenbezeichnung |  | Kl | Kl | S | Kl | S | Kl | S | OB
Entnahmetiefe unter Gelände | m | 0,8 - 1,6 | 0,6 - 1,0 | 5,0 - 6,0 | 0,6 - 1,0 | 1,9 - 3,0 | 0,6 - 1,7 | 1,7 - 3,0 | 0,0 - 0,4
Entnahmeart |  | gestört | gestört | gestört | gestört | gestört | gestört | gestört | gestört
Wassergehalt [ w ] | % | 93.81 | 74.11 |  | 67.41 |  | 89.61 |  | 34.11
Fließgrenze [ wL ] | % |  | 108.6 |  |  |  | 139.1
Ausrollgrenze [ wP ] | % |  | 56.9 |  |  |  | 74.8
Plastizitätszahl [ IP ] | % |  | 51.7 |  |  |  | 64.3
Konsistenzzahl [ IC ] |  |  | 0.67 |  |  |  | 0.77
Feuchtwichte [ g ] | kN/m3
Trockenwichte [ gd ] | kN/m3
Kornwichte [ gs ] | kN/m3
Porenanteil [ n ] | %
Durchlässigkeit [ kf ] | m/s
Kornverteilung | s. Anlage | X |  | X | X | X |  | X | X
Rohtongehalt | %
Glühverlust [ Vgl ] | % | 9,4
Kalkgehalt [ VCa ] | %
Scherfestigkeit | s. Anlage
Zylinderdruckfestigkeit | s. Anlage
Steifemodul | s. Anlage

## Anlage_4.10
2018/077; B212n- Anschluss A281 Seehausen- Harmenhausen | [8 empty] | Anlage 4.10
ZUSAMMENSTELLUNG DER VERSUCHSERGEBNISSE
Entnahmestelle |  | BS 52/2 | BS 52/3 | BS 52/4 | BS 55/2 | BS 55/3 | BS 55/4 | BS 56/3 | BS 56/5
Bodenbezeichnung |  | S | Kl | Fmu | Kl | Kl | Fmu | Kl | S
Entnahmetiefe unter Gelände | m | 0,4 - 0,7 | 0,7 - 1,7 | 1,7 - 2,2 | 0,2 - 0,8 | 0,8 - 1,8 | 1,8 - 2,2 | 0,9 - 2,2 | 3,2 - 4,2
Entnahmeart |  | gestört | gestört | gestört | gestört | gestört | gestört | gestört | gestört
Wassergehalt [ w ] | % |  | 81.91 | 154.51 | 30.21 | 103.31 | 72.11 | 126.01
Fließgrenze [ wL ] | %
Ausrollgrenze [ wP ] | %
Plastizitätszahl [ IP ] | %
Konsistenzzahl [ IC ]
Feuchtwichte [ g ] | kN/m3
Trockenwichte [ gd ] | kN/m3
Kornwichte [ gs ] | kN/m3
Porenanteil [ n ] | %
Durchlässigkeit [ kf ] | m/s
Kornverteilung | s. Anlage | X | X |  |  | X |  |  | X
Rohtongehalt | %
Glühverlust [ Vgl ] | % |  | 8,1 | 15,2 |  | 18,5 | 9,9 | 16,3
Kalkgehalt [ VCa ] | %
Scherfestigkeit | s. Anlage
Zylinderdruckfestigkeit | s. Anlage
Steifemodul | s. Anlage

## Anlage_4.11
2018/077; B212n- Anschluss A281 Seehausen- Harmenhausen | [5 empty] | Anlage 4.11
ZUSAMMENSTELLUNG DER VERSUCHSERGEBNISSE
Entnahmestelle |  | BS 57/7 | BS 58/4 | BS 58/6 | BS 59/3
Bodenbezeichnung |  | S | Kl | Kl | Kl
Entnahmetiefe unter Gelände | m | 2,8 | 0,9 - 1,9 | 2,9 - 3,6 | 1,0 - 2,1
Entnahmeart |  | gestört | gestört | gestört | gestört
Wassergehalt [ w ] | % |  | 56.11 | 124.51 | 87.71
Fließgrenze [ wL ] | %
Ausrollgrenze [ wP ] | %
Plastizitätszahl [ IP ] | %
Konsistenzzahl [ IC ]
Feuchtwichte [ g ] | kN/m3
Trockenwichte [ gd ] | kN/m3
Kornwichte [ gs ] | kN/m3
Porenanteil [ n ] | %
Durchlässigkeit [ kf ] | m/s
Kornverteilung | s. Anlage | X | X
Rohtongehalt | %
Glühverlust [ Vgl ] | % |  | 9,4 | 14,1
Kalkgehalt [ VCa ] | %
Scherfestigkeit | s. Anlage
Zylinderdruckfestigkeit | s. Anlage
Steifemodul | s. Anlage

## Anlage_4.12
2018/077; B212n- Anschluss A281 Seehausen- Harmenhausen | [8 empty] | Anlage 4.12
ZUSAMMENSTELLUNG DER VERSUCHSERGEBNISSE
Entnahmestelle |  | B 1/EP 1 | B 1/EP 2 | B 1/8 | B 1/12 | B 1/16 | B 1/20 | B 1/23 | B 1/26
Bodenbezeichnung |  | OB | Kl | S | Tarras | S | S | Mg | S
Entnahmetiefe unter Gelände | m | 0,0 - 0,5 | 0,5 - 0,8 | 7,0 - 9,0 | 12,0 - 12,3 | 16,0 | 20,0 | 23,0 | 26,0
Entnahmeart |  | gestört | gestört | gestört | gestört | gestört | gestört | gestört | gestört
Wassergehalt [ w ] | % | 21.21 | 59.21 |  | 21.11 |  |  | 17.51
Fließgrenze [ wL ] | % |  | 90.6 |  |  |  |  | 28.5
Ausrollgrenze [ wP ] | % |  | 59 |  |  |  |  | 20.4
Plastizitätszahl [ IP ] | % |  | 31.6 |  |  |  |  | 8.1
Konsistenzzahl [ IC ] |  |  | 0.99 |  |  |  |  | 1.33
Feuchtwichte [ g ] | kN/m3
Trockenwichte [ gd ] | kN/m3
Kornwichte [ gs ] | kN/m3
Porenanteil [ n ] | %
Durchlässigkeit [ kf ] | m/s
Kornverteilung | s. Anlage | X | X | X | X | X | X | X | X
Rohtongehalt | %
Glühverlust [ Vgl ] | % | 6,9 | 11,5
Kalkgehalt [ VCa ] | % | [6 empty] | 3.3
Scherfestigkeit | s. Anlage
Zylinderdruckfestigkeit | s. Anlage
Steifemodul | s. Anlage

## Anlage_4.13
2018/077; B212n- Anschluss A281 Seehausen- Harmenhausen | [8 empty] | Anlage 4.13
ZUSAMMENSTELLUNG DER VERSUCHSERGEBNISSE
Entnahmestelle |  | B 3/4 | B 3/8 | B 3/10 | BS 60/2 | BS 61/1 | BS 61/4 | BS 62/6 | BS 63/4
Bodenbezeichnung |  | Kl | S | S | Kl | OB | S | S | Kl
Entnahmetiefe unter Gelände | m | 1,2 - 1,6 | 6,0 | 8,0 | 0,2 - 0,6 | 0,0 - 0,2 | 1,8 - 2,8 | 5,0 - 6,0 | 2,4 - 3,4
Entnahmeart |  | gestört | gestört | gestört | gestört | gestört | gestört | gestört | gestört
Wassergehalt [ w ] | % | 76.31 |  |  | 42.11 | 40.61 |  |  | 54.21
Fließgrenze [ wL ] | %
Ausrollgrenze [ wP ] | %
Plastizitätszahl [ IP ] | %
Konsistenzzahl [ IC ]
Feuchtwichte [ g ] | kN/m3
Trockenwichte [ gd ] | kN/m3
Kornwichte [ gs ] | kN/m3
Porenanteil [ n ] | %
Durchlässigkeit [ kf ] | m/s
Kornverteilung | s. Anlage | X | X | X |  | X | X | X | X
Rohtongehalt | %
Glühverlust [ Vgl ] | % | [7 empty] | 9,4
Kalkgehalt [ VCa ] | %
Scherfestigkeit | s. Anlage
Zylinderdruckfestigkeit | s. Anlage
Steifemodul | s. Anlage

## Anlage_4.14
2018/077; B212n- Anschluss A281 Seehausen- Harmenhausen | [5 empty] | Anlage 4.14
ZUSAMMENSTELLUNG DER VERSUCHSERGEBNISSE
Entnahmestelle |  | BS 64/5 | BS 65/2 | BS 67/5 | BS 68/5
Bodenbezeichnung |  | Kl | Kl | S | Kl
Entnahmetiefe unter Gelände | m | 3,0 - 4,0 | 0,5 - 1,5 | 3,3 - 4,3 | 3,0 - 4,0
Entnahmeart |  | gestört | gestört | gestört | gestört
Wassergehalt [ w ] | % | 84.41 | 30.61 |  | 101.31
Fließgrenze [ wL ] | %
Ausrollgrenze [ wP ] | %
Plastizitätszahl [ IP ] | %
Konsistenzzahl [ IC ]
Feuchtwichte [ g ] | kN/m3
Trockenwichte [ gd ] | kN/m3
Kornwichte [ gs ] | kN/m3
Porenanteil [ n ] | %
Durchlässigkeit [ kf ] | m/s
Kornverteilung | s. Anlage | X |  | X | X
Rohtongehalt | %
Glühverlust [ Vgl ] | % | 12,8
Kalkgehalt [ VCa ] | %
Scherfestigkeit | s. Anlage
Zylinderdruckfestigkeit | s. Anlage
Steifemodul | s. Anlage

## Anlage_4.15
Anlage 4.15
ZUSAMMENSTELLUNG DER VERSUCHSERGEBNISSE
Entnahmestelle |  | B 3/14
Bodenbezeichnung |  | S
Entnahmetiefe unter Gelände | m | 12,0
Entnahmeart |  | gestört
Wassergehalt [ w ] | %
Fließgrenze [ wL ] | %
Ausrollgrenze [ wP ] | %
Plastizitätszahl [ IP ] | %
Konsistenzzahl [ IC ]
Feuchtwichte [ g ] | kN/m3
Trockenwichte [ gd ] | kN/m3
Kornwichte [ gs ] | kN/m3
Porenanteil [ n ] | %
Durchlässigkeit [ kf ] | m/s
Kornverteilung | s. Anlage | X
Rohtongehalt | %
Glühverlust [ Vgl ] | %
Kalkgehalt [ VCa ] | %
Scherfestigkeit | s. Anlage
Zylinderdruckfestigkeit | s. Anlage
Steifemodul | s. Anlage

## Anlage_4.16
2018/077; B212n- Anschluss A281 Seehausen- Harmenhausen | [8 empty] | Anlage 4.16
ZUSAMMENSTELLUNG DER VERSUCHSERGEBNISSE
Entnahmestelle |  | BS 69/6 | BS 70/3 | BS 72/6 | BS 73/2 | BS 73/3 | BS 75/3 | BS 75/4 | BS 76/2
Bodenbezeichnung |  | S | Kl | S | Kl | Kl | Fmu | S | Kl
Entnahmetiefe unter Gelände | m | 7,0 - 8,0 | 0,9 - 1,9 | 7,0 - 8,2 | 0,2 - 0,9 | 0,9 - 2,1 | 1,2 - 1,9 | 1,9 - 2,4 | 0,2 - 0,8
Entnahmeart |  | gestört | gestört | gestört | gestört | gestört | gestört | gestört | gestört
Wassergehalt [ w ] | % |  | 130.91 |  | 52.81 | 134.61 | 238.71 |  | 44.51
Fließgrenze [ wL ] | %
Ausrollgrenze [ wP ] | %
Plastizitätszahl [ IP ] | %
Konsistenzzahl [ IC ]
Feuchtwichte [ g ] | kN/m3
Trockenwichte [ gd ] | kN/m3
Kornwichte [ gs ] | kN/m3
Porenanteil [ n ] | %
Durchlässigkeit [ kf ] | m/s
Kornverteilung | s. Anlage | X | X | X | X |  |  | X | X
Rohtongehalt | %
Glühverlust [ Vgl ] | % |  |  |  |  | X | X
Kalkgehalt [ VCa ] | %
Scherfestigkeit | s. Anlage
Zylinderdruckfestigkeit | s. Anlage
Steifemodul | s. Anlage

## Anlage_4.17
2018/077; B212n- Anschluss A281 Seehausen- Harmenhausen |  |  |  |  | Anlage 4.17
ZUSAMMENSTELLUNG DER VERSUCHSERGEBNISSE
Entnahmestelle |  | BS 77/2 | BS 77/3 | BS 78/4
Bodenbezeichnung |  | Kl | Kl | S
Entnahmetiefe unter Gelände | m | 0,2 - 0,9 | 0,9 - 2,1 | 2,1 - 3,3
Entnahmeart |  | gestört | gestört | gestört
Wassergehalt [ w ] | % | 54.01 | 143.71
Fließgrenze [ wL ] | % | 91.1
Ausrollgrenze [ wP ] | % | 48.7
Plastizitätszahl [ IP ] | % | 42.4
Konsistenzzahl [ IC ] |  | 0.87
Feuchtwichte [ g ] | kN/m3
Trockenwichte [ gd ] | kN/m3
Kornwichte [ gs ] | kN/m3
Porenanteil [ n ] | %
Durchlässigkeit [ kf ] | m/s
Kornverteilung | s. Anlage |  | X | X
Rohtongehalt | %
Glühverlust [ Vgl ] | % |  | X
Kalkgehalt [ VCa ] | %
Scherfestigkeit | s. Anlage
Zylinderdruckfestigkeit | s. Anlage
Steifemodul | s. Anlage

## Anlage_4.18
2018/077; B212n- Anschluss A281 Seehausen- Harmenhausen | [8 empty] | Anlage 4.18
ZUSAMMENSTELLUNG DER VERSUCHSERGEBNISSE
Entnahmestelle |  | BS 79/3 | BS 80/2 | BS 81/3 | BS 81/6 | BS 82/4 | BS 83/2 | BS 83/6 | BS 83/8
Bodenbezeichnung |  | H/Fmu | Kl | Kl | S | H/Fmu | Kl | S | Bu
Entnahmetiefe unter Gelände | m | 1,2 - 2,3 | 0,2 - 0,9 | 0,8 - 1,8 | 3,4 - 4,4 | 2,0 - 4,0 | 0,2 - 2,4 | 4,0 - 5,0 | 9,2 - 10,0
Entnahmeart |  | gestört | gestört | gestört | gestört | gestört | gestört | gestört | gestört
Wassergehalt [ w ] | % | 268.91 | 44.71 | 97.01 |  | 208.81 | 53.31 |  | 17.31
Fließgrenze [ wL ] | % | [5 empty] | 92.7
Ausrollgrenze [ wP ] | % | [5 empty] | 48.6
Plastizitätszahl [ IP ] | % | [5 empty] | 44.1
Konsistenzzahl [ IC ] | [6 empty] | 0.89
Feuchtwichte [ g ] | kN/m3
Trockenwichte [ gd ] | kN/m3
Kornwichte [ gs ] | kN/m3
Porenanteil [ n ] | %
Durchlässigkeit [ kf ] | m/s
Kornverteilung | s. Anlage |  | X | X | X |  |  | X | X
Rohtongehalt | %
Glühverlust [ Vgl ] | % | X |  |  |  | X
Kalkgehalt [ VCa ] | %
Scherfestigkeit | s. Anlage
Zylinderdruckfestigkeit | s. Anlage
Steifemodul | s. Anlage

## Anlage_4.19
2018/077; B212n- Anschluss A281 Seehausen- Harmenhausen | [8 empty] | Anlage 4.19
ZUSAMMENSTELLUNG DER VERSUCHSERGEBNISSE
Entnahmestelle |  | BS 84/3 | BS 85/4 | BS 85/5 | BS 86/2 | BS 86/3 | BS 86/4 | BS 87/5 | BS 88/4
Bodenbezeichnung |  | Kl | Fmu | S | Kl | Kl | Fmu | S | S
Entnahmetiefe unter Gelände | m | 1,2 - 2,2 | 1,8 - 2,5 | 2,5 - 3,8 | 0,3 - 0,9 | 0,9 - 2,0 | 2,0 - 2,6 | 2,6 - 3,6 | 2,4 - 3,7
Entnahmeart |  | gestört | gestört | gestört | gestört | gestört | gestört | gestört | gestört
Wassergehalt [ w ] | % | 89.31 | 211.01 |  | 50.01 | 93.61 | 211.31
Fließgrenze [ wL ] | %
Ausrollgrenze [ wP ] | %
Plastizitätszahl [ IP ] | %
Konsistenzzahl [ IC ]
Feuchtwichte [ g ] | kN/m3
Trockenwichte [ gd ] | kN/m3
Kornwichte [ gs ] | kN/m3
Porenanteil [ n ] | %
Durchlässigkeit [ kf ] | m/s
Kornverteilung | s. Anlage | X |  | X |  |  |  | X | X
Rohtongehalt | %
Glühverlust [ Vgl ] | % |  | X |  |  |  | X
Kalkgehalt [ VCa ] | %
Scherfestigkeit | s. Anlage
Zylinderdruckfestigkeit | s. Anlage
Steifemodul | s. Anlage

## Anlage_4.20
2018/077; B212n- Anschluss A281 Seehausen- Harmenhausen |  |  |  | Anlage 4.20
ZUSAMMENSTELLUNG DER VERSUCHSERGEBNISSE
Entnahmestelle |  | BS 89/2 | BS 90/2
Bodenbezeichnung |  | Kl | Kl
Entnahmetiefe unter Gelände | m | 0,2 - 1,2 | 0,2 - 1,0
Entnahmeart |  | gestört | gestört
Wassergehalt [ w ] | % | 77.61 | 41.11
Fließgrenze [ wL ] | %
Ausrollgrenze [ wP ] | %
Plastizitätszahl [ IP ] | %
Konsistenzzahl [ IC ]
Feuchtwichte [ g ] | kN/m3
Trockenwichte [ gd ] | kN/m3
Kornwichte [ gs ] | kN/m3
Porenanteil [ n ] | %
Durchlässigkeit [ kf ] | m/s
Kornverteilung | s. Anlage
Rohtongehalt | %
Glühverlust [ Vgl ] | %
Kalkgehalt [ VCa ] | %
Scherfestigkeit | s. Anlage
Zylinderdruckfestigkeit | s. Anlage
Steifemodul | s. Anlage

## Anlage_4.21
2018/077; B212n- Anschluss A281 Seehausen- Harmenhausen | [5 empty] | Anlage 4.21
ZUSAMMENSTELLUNG DER VERSUCHSERGEBNISSE
Entnahmestelle |  | BS 90/3 | BS 90/4 | BS 91/3 | BS 91/4
Bodenbezeichnung |  | kL | H/ Fmu | H/ Fmu | S
Entnahmetiefe unter Gelände | m | 1,0 - 2,0 | 2,0 - 2,8 | 1,2 - 2,4 | 2,4 - 3,4
Entnahmeart |  | gestört | gestört | gestört | gestört
Wassergehalt [ w ] | % | 70.61 | 207.91 | 146.61
Fließgrenze [ wL ] | %
Ausrollgrenze [ wP ] | %
Plastizitätszahl [ IP ] | %
Konsistenzzahl [ IC ]
Feuchtwichte [ g ] | kN/m3
Trockenwichte [ gd ] | kN/m3
Kornwichte [ gs ] | kN/m3
Porenanteil [ n ] | %
Durchlässigkeit [ kf ] | m/s
Kornverteilung | s. Anlage | X |  |  | X
Rohtongehalt | %
Glühverlust [ Vgl ] | % |  | X | X
Kalkgehalt [ VCa ] | %
Scherfestigkeit | s. Anlage
Zylinderdruckfestigkeit | s. Anlage
Steifemodul | s. Anlage

## Anlage_4.22
2018/077; B 212n - Anschluss A 281 Seehausen - Harmenhausen | [8 empty] | Anlage 4.22
ZUSAMMENSTELLUNG DER VERSUCHSERGEBNISSE
Entnahmestelle |  | BS 92/2 | BS 92/4 | BS 93/2 | BS 93/4 | BS 93/6 | BS 94/8 | BS 95/3 | BS 96/1
Bodenbezeichnung |  | Kl | Kl | Kl | Kl | S | S | Kl | OB
Entnahmetiefe unter Gelände | m | 0,2 - 0,6 | 1,6 - 2,9 | 0,2 - 0,9 | 1,9 - 2,9 | 4,0 - 5,0 | 7,0 - 8,0 | 0,6 - 1,6 | 0,0 - 0,2
Entnahmeart |  | gestört | gestört | gestört | gestört | gestört | gestört | gestört | gestört
Wassergehalt [ w ] | % | 39.81 | 97.41 | 43.41 | 87.21 |  |  | 80.91 | 34.41
Fließgrenze [ wL ] | % | [6 empty] | 99.1
Ausrollgrenze [ wP ] | % | [6 empty] | 47.7
Plastizitätszahl [ IP ] | % | [6 empty] | 51.4
Konsistenzzahl [ IC ] | [7 empty] | 0.35
Feuchtwichte [ g ] | kN/m3
Trockenwichte [ gd ] | kN/m3
Kornwichte [ gs ] | kN/m3
Porenanteil [ n ] | %
Durchlässigkeit [ kf ] | m/s
Kornverteilung | s. Anlage |  |  | X | X | X | X |  | X
Rohtongehalt | %
Glühverlust [ Vgl ] | % | X | X
Kalkgehalt [ VCa ] | %
Scherfestigkeit | s. Anlage
Zylinderdruckfestigkeit | s. Anlage
Steifemodul | s. Anlage

## Anlage_4.23
2018/077; B 212n - Anschluss A 281 Seehausen - Harmenhausen | [8 empty] | Anlage 4.23
ZUSAMMENSTELLUNG DER VERSUCHSERGEBNISSE
Entnahmestelle |  | BS 96/2 | BS 96/4 | BS 96/5 | BS 96/8 | BS 97/6 | BS 98/4 | BS 99/4 | BS 99/5
Bodenbezeichnung |  | Kl | Kl | S | S | S | Kl | Kl | S
Entnahmetiefe unter Gelände | m | 0,2 - 0,9 | 1,9 - 2,9 | 2,9 - 4,0 | 7,0 - 8,2 | 5,0 - 6,0 | 2,2 - 2,7 | 2,2 - 2,9 | 2,9 - 4,2
Entnahmeart |  | gestört | gestört | gestört | gestört | gestört | gestört | gestört | gestört
Wassergehalt [ w ] | % | 41.11 | 78.81 |  |  |  | 64.21 | 79.21
Fließgrenze [ wL ] | %
Ausrollgrenze [ wP ] | %
Plastizitätszahl [ IP ] | %
Konsistenzzahl [ IC ]
Feuchtwichte [ g ] | kN/m3
Trockenwichte [ gd ] | kN/m3
Kornwichte [ gs ] | kN/m3
Porenanteil [ n ] | %
Durchlässigkeit [ kf ] | m/s
Kornverteilung | s. Anlage |  |  | X | X | X |  | X | X
Rohtongehalt | %
Glühverlust [ Vgl ] | % | [5 empty] | X
Kalkgehalt [ VCa ] | %
Scherfestigkeit | s. Anlage
Zylinderdruckfestigkeit | s. Anlage
Steifemodul | s. Anlage

## Anlage_4.24
2018/077; B 212n - Anschluss A 281 Seehausen - Harmenhausen | [5 empty] | Anlage 4.24
ZUSAMMENSTELLUNG DER VERSUCHSERGEBNISSE
Entnahmestelle |  | BS 100/2 | BS 100/4 | BS 101/5 | BS 102/2
Bodenbezeichnung |  | Kl | Kl | S | Kl
Entnahmetiefe unter Gelände | m | 0,2 - 1,1 | 2,1 - 3,0 | 2,8 - 4,0 | 0,2 - 1,2
Entnahmeart |  | gestört | gestört | gestört | gestört
Wassergehalt [ w ] | % | 45.21 | 77.91 |  | 27.91
Fließgrenze [ wL ] | % | 65.1 | 89.5
Ausrollgrenze [ wP ] | % | 36.5 | 54.2
Plastizitätszahl [ IP ] | % | 28.6 | 35.3
Konsistenzzahl [ IC ] |  | 0.69 | 0.33
Feuchtwichte [ g ] | kN/m3
Trockenwichte [ gd ] | kN/m3
Kornwichte [ gs ] | kN/m3
Porenanteil [ n ] | %
Durchlässigkeit [ kf ] | m/s
Kornverteilung | s. Anlage |  |  | X | X
Rohtongehalt | %
Glühverlust [ Vgl ] | %
Kalkgehalt [ VCa ] | %
Scherfestigkeit | s. Anlage
Zylinderdruckfestigkeit | s. Anlage
Steifemodul | s. Anlage

## Anlage_4.25
2018/077; B 212n- Anschluss A281 Seehausen -Harmenhausen | [8 empty] | Anlage 4.25
ZUSAMMENSTELLUNG DER VERSUCHSERGEBNISSE
Entnahmestelle |  | B 4/3 | B 4/5 | B 4/11 | B 4/16+17 | BS 103/3 | BS 103/7 | BS 104/4
Bodenbezeichnung |  | S | Fms | S/G | S/G | Kl | S | S
Entnahmetiefe unter Gelände | m | 0,6 - 0,8 | 1,4 - 1,6 | 7,0 - 7,7 | 12,0 - 14,0 | 0,8 - 1,8 | 4,6 - 5,8 | 2,0 - 3,1
Entnahmeart |  | gestört | gestört | gestört | gestört | gestört | gestört | gestört
Wassergehalt [ w ] | % |  |  |  |  | 46.01
Fließgrenze [ wL ] | %
Ausrollgrenze [ wP ] | %
Plastizitätszahl [ IP ] | %
Konsistenzzahl [ IC ]
Feuchtwichte [ g ] | kN/m3
Trockenwichte [ gd ] | kN/m3
Kornwichte [ gs ] | kN/m3
Porenanteil [ n ] | %
Durchlässigkeit [ kf ] | m/s
Kornverteilung | s. Anlage | X | X | X | X | X | X | X
Rohtongehalt | %
Glühverlust [ Vgl ] | % |  | X
Kalkgehalt [ VCa ] | %
Scherfestigkeit | s. Anlage
Zylinderdruckfestigkeit | s. Anlage
Steifemodul | s. Anlage

## Anlage_4.26
2018/077; B212n- Anschluss A281 Seehausen - Harmenhausen | [8 empty] | Anlage 4.26
ZUSAMMENSTELLUNG DER VERSUCHSERGEBNISSE
Entnahmestelle |  | B 6/3 | B 6/9+10 | B 6/14 | B 6/17 | B 7/2 | B 7/3 | B 7/9 | B 7/15
Bodenbezeichnung |  | Dg/H | S/G | S | S | Kl | Kl/Dg | S | Tarras
Entnahmetiefe unter Gelände | m | 0,8 - 1,9 | 7,0 - 9,0 | 13,0 - 14,2 | 16,0 - 17,0 | 0,3 - 0,6 | 0,6 - 2,0 | 7,5 - 8,0 | 12,3 - 13,5
Entnahmeart |  | gestört | gestört | gestört | gestört | gestört | gestört | gestört | gestört
Wassergehalt [ w ] | % | 209.81 |  |  |  | 46.21 | 154.11 |  | 34.61
Fließgrenze [ wL ] | % |  |  |  |  | 85
Ausrollgrenze [ wP ] | % |  |  |  |  | 48.9
Plastizitätszahl [ IP ] | % |  |  |  |  | 36.1
Konsistenzzahl [ IC ] | [5 empty] | 1.07
Feuchtwichte [ g ] | kN/m3
Trockenwichte [ gd ] | kN/m3
Kornwichte [ gs ] | kN/m3
Porenanteil [ n ] | %
Durchlässigkeit [ kf ] | m/s
Kornverteilung | s. Anlage |  | X | X | X |  | X | X | X
Rohtongehalt | %
Glühverlust [ Vgl ] | % | [5 empty] | X
Kalkgehalt [ VCa ] | % | [7 empty] | X
Scherfestigkeit | s. Anlage
Zylinderdruckfestigkeit | s. Anlage
Steifemodul | s. Anlage

## Anlage_4.27
2018/077; B212n- Anschluss A281 Seehausen - Harmenhausen | [8 empty] | Anlage 4.27
ZUSAMMENSTELLUNG DER VERSUCHSERGEBNISSE
Entnahmestelle |  | B 7/20 | B 7/22 | B 8/3 | B 8/4 | B 8/6+7 | B 8/13 | B 8/15
Bodenbezeichnung |  | U | Lg | H | Kl/Dg | G | Lg | S
Entnahmetiefe unter Gelände | m | 17,0 - 18,0 | 18,8 - 19,3 | 1,6 - 2,0 | 2,0 - 2,9 | 4,2 - 6,5 | 11,0 - 12,2 | 13,0 - 14,5
Entnahmeart |  | gestört | gestört | gestört | gestört | gestört | gestört | gestört
Wassergehalt [ w ] | % | 16.51 | 15.21 | 194.81 | 101.81 |  | 20.21
Fließgrenze [ wL ] | % |  |  |  | 131.4
Ausrollgrenze [ wP ] | % |  |  |  | 70
Plastizitätszahl [ IP ] | % |  |  |  | 61.4
Konsistenzzahl [ IC ] |  |  |  |  | 0.46
Feuchtwichte [ g ] | kN/m3
Trockenwichte [ gd ] | kN/m3
Kornwichte [ gs ] | kN/m3
Porenanteil [ n ] | %
Durchlässigkeit [ kf ] | m/s
Kornverteilung | s. Anlage | X | X |  | X | X | X | X
Rohtongehalt | %
Glühverlust [ Vgl ] | %
Kalkgehalt [ VCa ] | %
Scherfestigkeit | s. Anlage
Zylinderdruckfestigkeit | s. Anlage
Steifemodul | s. Anlage

## Anlage_4.28
2018/077; B212n- Anschluss A281 Seehausen - Harmenhausen | [8 empty] | Anlage 4.28
ZUSAMMENSTELLUNG DER VERSUCHSERGEBNISSE
Entnahmestelle |  | BS AS3-1/5 | BS AS3-2/2 | BS AS3-2/4 | BS AS3-3/4 | BS AS3-4/3 | BS AS3-4/8 | BS AS3-5/2 | BS AS3-5/4
Bodenbezeichnung |  | S | S | S | Fms | Kl | S | S | S
Entnahmetiefe unter Gelände | m | 1,0 - 2,5 | 0,5 - 0,7 | 0,9 - 2,3 | 1,2 - 2,3 | 0,7 - 1,0 | 4,0 - 5,5 | 0,5 - 0,9 | 1,0 - 2,5
Entnahmeart |  | gestört | gestört | gestört | gestört | gestört | gestört | gestört | gestört
Wassergehalt [ w ] | % |  |  |  | 19.41 | 112.71
Fließgrenze [ wL ] | %
Ausrollgrenze [ wP ] | %
Plastizitätszahl [ IP ] | %
Konsistenzzahl [ IC ]
Feuchtwichte [ g ] | kN/m3
Trockenwichte [ gd ] | kN/m3
Kornwichte [ gs ] | kN/m3
Porenanteil [ n ] | %
Durchlässigkeit [ kf ] | m/s
Kornverteilung | s. Anlage | X | X | X | X |  | X | X | X
Rohtongehalt | %
Glühverlust [ Vgl ] | % |  |  | X |  | X
Kalkgehalt [ VCa ] | %
Scherfestigkeit | s. Anlage
Zylinderdruckfestigkeit | s. Anlage
Steifemodul | s. Anlage

## Anlage_4.29
2018/077; B212n- Anschluss A281 Seehausen - Harmenhausen | [8 empty] | Anlage 4.29
ZUSAMMENSTELLUNG DER VERSUCHSERGEBNISSE
Entnahmestelle |  | BS AS3-6/5 | BS AS3-8/6 | BS AS3-9/4 | BS AS3-9/5 | BS AS3-9/11 | BS AS3-10/2 | BS AS3-10/7 | BS AS3-11/4
Bodenbezeichnung |  | Fms | S | Fmu | S | S | S | S | Fmu
Entnahmetiefe unter Gelände | m | 1,0 - 2,5 | 2,0 - 3,0 | 0,8 - 1,1 | 1,1 - 2,0 | 6,0 - 7,0 | 0,1 - 0,5 | 2,0 - 3,0 | 1,0 - 2,3
Entnahmeart |  | gestört | gestört | gestört | gestört | gestört | gestört | gestört | gestört
Wassergehalt [ w ] | % |  |  | 65.61 |  |  |  |  | 32.71
Fließgrenze [ wL ] | %
Ausrollgrenze [ wP ] | %
Plastizitätszahl [ IP ] | %
Konsistenzzahl [ IC ]
Feuchtwichte [ g ] | kN/m3
Trockenwichte [ gd ] | kN/m3
Kornwichte [ gs ] | kN/m3
Porenanteil [ n ] | %
Durchlässigkeit [ kf ] | m/s
Kornverteilung | s. Anlage |  | X |  | X | X | X | X
Rohtongehalt | %
Glühverlust [ Vgl ] | % | X |  | X |  |  |  |  | X
Kalkgehalt [ VCa ] | %
Scherfestigkeit | s. Anlage
Zylinderdruckfestigkeit | s. Anlage
Steifemodul | s. Anlage

## Anlage_4.30
2018/077; B212n- Anschluss A281 Seehausen - Harmenhausen |  |  |  | Anlage 4.30
ZUSAMMENSTELLUNG DER VERSUCHSERGEBNISSE
Entnahmestelle |  | BS AS3-12/10 | BS AS3-13/3
Bodenbezeichnung |  | S | Kl
Entnahmetiefe unter Gelände | m | 6,0 - 7,5 | 0,5 - 0,9
Entnahmeart |  | gestört | gestört
Wassergehalt [ w ] | % |  | 54.21
Fließgrenze [ wL ] | %
Ausrollgrenze [ wP ] | %
Plastizitätszahl [ IP ] | %
Konsistenzzahl [ IC ]
Feuchtwichte [ g ] | kN/m3
Trockenwichte [ gd ] | kN/m3
Kornwichte [ gs ] | kN/m3
Porenanteil [ n ] | %
Durchlässigkeit [ kf ] | m/s
Kornverteilung | s. Anlage | X | X
Rohtongehalt | %
Glühverlust [ Vgl ] | %
Kalkgehalt [ VCa ] | %
Scherfestigkeit | s. Anlage
Zylinderdruckfestigkeit | s. Anlage
Steifemodul | s. Anlage

## Anlage_4.31
2018/077; B212n- Anschluss A281 Seehausen - Harmenhausen | [8 empty] | Anlage 4.31
ZUSAMMENSTELLUNG DER VERSUCHSERGEBNISSE
Entnahmestelle |  | B BW 9.1/13 | B BW 9.1/20 | B BW 9.1/28 | B BW 9.1/32 | B BW 9.2/8 | B BW 9.2/11+12 | B BW 9.2/22 | B BW 9.2/27
Bodenbezeichnung |  | S | S | S | U | S | S/G | S | S
Entnahmetiefe unter Gelände | m | 9,0 - 10,0 | 16,0 - 17,0 | 24,0 - 25,0 | 28,0 - 29,0 | 6,0 - 7,0 | 9,0 - 11,0 | 20,0 - 21,0 | 25,0 - 26,0
Entnahmeart |  | gestört | gestört | gestört | gestört | gestört | gestört | gestört | gestört
Wassergehalt [ w ] | % |  |  |  | 17.31
Fließgrenze [ wL ] | %
Ausrollgrenze [ wP ] | %
Plastizitätszahl [ IP ] | %
Konsistenzzahl [ IC ]
Feuchtwichte [ g ] | kN/m3
Trockenwichte [ gd ] | kN/m3
Kornwichte [ gs ] | kN/m3
Porenanteil [ n ] | %
Durchlässigkeit [ kf ] | m/s
Kornverteilung | s. Anlage | X | X | X | X | X | X | X | X
Rohtongehalt | %
Glühverlust [ Vgl ] | %
Kalkgehalt [ VCa ] | %
Scherfestigkeit | s. Anlage
Zylinderdruckfestigkeit | s. Anlage
Steifemodul | s. Anlage

## Anlage_4.32
2018/077; B212n- Anschluss A281 Seehausen - Harmenhausen | [5 empty] | Anlage 4.32
ZUSAMMENSTELLUNG DER VERSUCHSERGEBNISSE
Entnahmestelle |  | B BW 14.1/8 | B BW 14.1/17 | B BW 14.1/25 | B BW 14.1/31
Bodenbezeichnung |  | S | S | S | U
Entnahmetiefe unter Gelände | m | 5,0 - 6,0 | 14,0 - 15,0 | 22,0 - 23,0 | 28,6 - 29,0
Entnahmeart |  | gestört | gestört | gestört | gestört
Wassergehalt [ w ] | % |  |  |  | 24.21
Fließgrenze [ wL ] | %
Ausrollgrenze [ wP ] | %
Plastizitätszahl [ IP ] | %
Konsistenzzahl [ IC ]
Feuchtwichte [ g ] | kN/m3
Trockenwichte [ gd ] | kN/m3
Kornwichte [ gs ] | kN/m3
Porenanteil [ n ] | %
Durchlässigkeit [ kf ] | m/s
Kornverteilung | s. Anlage | X | X | X | X
Rohtongehalt | %
Glühverlust [ Vgl ] | %
Kalkgehalt [ VCa ] | %
Scherfestigkeit | s. Anlage
Zylinderdruckfestigkeit | s. Anlage
Steifemodul | s. Anlage

## Anlage_4.33
2018/077; B212n - Anschluss A281 Seehausen - Harmenhausen | [8 empty] | Anlage 4.33
ZUSAMMENSTELLUNG DER VERSUCHSERGEBNISSE
Entnahmestelle |  | B BW 13.4/5 | B BW 13.4/10 | B BW 13.4/17 | B BW 13.4/23 | B BW 13.4/28 | B BW 13.4/29 | B BW 14.2/10+11 | B BW 14.2/14+15
Bodenbezeichnung |  | S | S | S | Mg | Tarras | Tarras | S/G | G
Entnahmetiefe unter Gelände | m | 3,0 - 4,0 | 8,0 - 9,0 | 15,0 - 16,0 | 22,0 - 23,0 | 27,0 - 28,0 | 28,0 - 29,0 | 7,5 - 9,3 | 11,0 - 13,0
Entnahmeart |  | gestört | gestört | gestört | gestört | gestört | gestört | gestört | gestört
Wassergehalt [ w ] | % |  |  |  | 17.11 | 31.91 | 31.41
Fließgrenze [ wL ] | % |  |  |  | 28.1 |  | 70
Ausrollgrenze [ wP ] | % |  |  |  | 20.3 |  | 41.6
Plastizitätszahl [ IP ] | % |  |  |  | 7.8 |  | 28.4
Konsistenzzahl [ IC ] |  |  |  |  | 1.41 |  | 1.36
Feuchtwichte [ g ] | kN/m3
Trockenwichte [ gd ] | kN/m3
Kornwichte [ gs ] | kN/m3
Porenanteil [ n ] | %
Durchlässigkeit [ kf ] | m/s
Kornverteilung | s. Anlage | X | X | X | X | X |  | X | X
Rohtongehalt | %
Glühverlust [ Vgl ] | %
Kalkgehalt [ VCa ] | %
Scherfestigkeit | s. Anlage
Zylinderdruckfestigkeit | s. Anlage
Steifemodul | s. Anlage

## Anlage_4.34
2018/077; B212n - Anschluss A281 Seehausen - Harmenhausen |  |  |  |  | Anlage 4.34
ZUSAMMENSTELLUNG DER VERSUCHSERGEBNISSE
Entnahmestelle |  | B BW 14.2/19 | B BW 14.2/24 | B BW 14.2/32
Bodenbezeichnung |  | S | S | Tarras/S
Entnahmetiefe unter Gelände | m | 16,0 - 17,0 | 21,0 - 22,0 | 29,0 - 30,0
Entnahmeart |  | gestört | gestört | gestört
Wassergehalt [ w ] | % |  |  | 57.81
Fließgrenze [ wL ] | %
Ausrollgrenze [ wP ] | %
Plastizitätszahl [ IP ] | %
Konsistenzzahl [ IC ]
Feuchtwichte [ g ] | kN/m3
Trockenwichte [ gd ] | kN/m3
Kornwichte [ gs ] | kN/m3
Porenanteil [ n ] | %
Durchlässigkeit [ kf ] | m/s
Kornverteilung | s. Anlage | X | X | X
Rohtongehalt | %
Glühverlust [ Vgl ] | %
Kalkgehalt [ VCa ] | %
Scherfestigkeit | s. Anlage
Zylinderdruckfestigkeit | s. Anlage
Steifemodul | s. Anlage

## Anlage_4.35
2018/077; B212n - Anschluss A281 Seehausen - Harmenhausen | [7 empty] | Anlage 4.35
ZUSAMMENSTELLUNG DER VERSUCHSERGEBNISSE
Entnahmestelle |  | B 2/K8 | B 2/K11 | B 2/K15 | B 2/K16 | B 2/K20 | B 2/K26
Bodenbezeichnung |  | S | S | S | Mg | S | S
Entnahmetiefe unter Gelände | m | 8,0 - 9,0 | 11,3 - 12,0 | 15,0 - 15,5 | 16,3 - 16,5 | 20,0 - 21,0 | 26,3 - 27,0
Entnahmeart |  | gestört | gestört | gestört | gestört | gestört | gestört
Wassergehalt [ w ] | % |  |  |  | 16.21
Fließgrenze [ wL ] | %
Ausrollgrenze [ wP ] | %
Plastizitätszahl [ IP ] | %
Konsistenzzahl [ IC ]
Feuchtwichte [ g ] | kN/m3
Trockenwichte [ gd ] | kN/m3
Kornwichte [ gs ] | kN/m3
Porenanteil [ n ] | %
Durchlässigkeit [ kf ] | m/s
Kornverteilung | s. Anlage | X | X | X | X | X | X
Rohtongehalt | %
Glühverlust [ Vgl ] | %
Kalkgehalt [ VCa ] | %
Scherfestigkeit | s. Anlage
Zylinderdruckfestigkeit | s. Anlage
Steifemodul | s. Anlage

## Anlage_4.36
2018/077; B212n - Anschluss A281 Seehausen - Harmenhausen | [8 empty] | Anlage 4.36
ZUSAMMENSTELLUNG DER VERSUCHSERGEBNISSE
Entnahmestelle |  | B BW 10.1/8 | B BW 10.1/11 | B BW 10.1/18 | B BW 10.1/25 | B BW 13.3/4 | B BW 13.3/8 | B BW 13.3/14 | B BW 13.3/23
Bodenbezeichnung |  | S | S | S | S | Kl | S | S | S
Entnahmetiefe unter Gelände | m | 3,0 - 7,3 | 7,3 - 11,0 | 13,0 - 15,5 | 17,1 - 23,6 | 1,1 - 1,9 | 3,0 - 5,3 | 10,0 - 13,0 | 18,3 - 21,0
Entnahmeart |  | gestört | gestört | gestört | gestört | gestört | gestört | gestört | gestört
Wassergehalt [ w ] | % |  |  |  |  | 121.01
Fließgrenze [ wL ] | %
Ausrollgrenze [ wP ] | %
Plastizitätszahl [ IP ] | %
Konsistenzzahl [ IC ]
Feuchtwichte [ g ] | kN/m3
Trockenwichte [ gd ] | kN/m3
Kornwichte [ gs ] | kN/m3
Porenanteil [ n ] | %
Durchlässigkeit [ kf ] | m/s
Kornverteilung | s. Anlage | X | X | X | X | X | X | X | X
Rohtongehalt | %
Glühverlust [ Vgl ] | % |  |  |  |  | X
Kalkgehalt [ VCa ] | %
Scherfestigkeit | s. Anlage
Zylinderdruckfestigkeit | s. Anlage
Steifemodul | s. Anlage

## Anlage_4.37
2018/077; B212n - Anschluss A281 Seehausen - Harmenhausen |  |  |  | Anlage 4.37
ZUSAMMENSTELLUNG DER VERSUCHSERGEBNISSE
Entnahmestelle |  | B BW 13.3/27 | B BW 13.3/31
Bodenbezeichnung |  | Mg | Tarras
Entnahmetiefe unter Gelände | m | 21,0 - 25,6 | 25,6 - 30,0
Entnahmeart |  | gestört | gestört
Wassergehalt [ w ] | % | 23.41 | 29.71
Fließgrenze [ wL ] | % | 27.2 | 55.9
Ausrollgrenze [ wP ] | % | 18.5 | 34.4
Plastizitätszahl [ IP ] | % | 8.7 | 21.5
Konsistenzzahl [ IC ] |  | 0.44 | 1.22
Feuchtwichte [ g ] | kN/m3
Trockenwichte [ gd ] | kN/m3
Kornwichte [ gs ] | kN/m3
Porenanteil [ n ] | %
Durchlässigkeit [ kf ] | m/s
Kornverteilung | s. Anlage | X | X
Rohtongehalt | %
Glühverlust [ Vgl ] | %
Kalkgehalt [ VCa ] | %
Scherfestigkeit | s. Anlage
Zylinderdruckfestigkeit | s. Anlage
Steifemodul | s. Anlage

## Anlage_4.38
2018/077; B212n - Anschluss A281 Seehausen - Harmenhausen | [8 empty] | Anlage 4.38
ZUSAMMENSTELLUNG DER VERSUCHSERGEBNISSE
Entnahmestelle |  | B BW 10.2/7 | B BW 10.2/13 | B BW 10.2/21 | B BW 10.2/25 | B BW 10.2/27 | B BW 10.2/28 | B BW 10.2/32 | B BW 10.2/33
Bodenbezeichnung |  | S | S | S | Mg | Tarras | Tarras | Mg | Mg
Entnahmetiefe unter Gelände | m | 4,0 | 10,0 | 18,0 | 22,0 | 24,0 | 25,0 | 28,0 | 29,0
Entnahmeart |  | gestört | gestört | gestört | gestört | gestört | gestört | gestört | gestört
Wassergehalt [ w ] | % |  |  |  | 21.71 | 27.51 | 19.71 | 17.21 | 17.21
Fließgrenze [ wL ] | % |  |  |  |  | 60.8 |  | 30.4
Ausrollgrenze [ wP ] | % |  |  |  |  | 33.4 |  | 20.2
Plastizitätszahl [ IP ] | % |  |  |  |  | 27.4 |  | 10.2
Konsistenzzahl [ IC ] | [5 empty] | 1.22 |  | 1.29
Feuchtwichte [ g ] | kN/m3
Trockenwichte [ gd ] | kN/m3
Kornwichte [ gs ] | kN/m3
Porenanteil [ n ] | %
Durchlässigkeit [ kf ] | m/s
Kornverteilung | s. Anlage | X | X | X | X |  | X |  | X
Rohtongehalt | %
Glühverlust [ Vgl ] | %
Kalkgehalt [ VCa ] | %
Scherfestigkeit | s. Anlage
Zylinderdruckfestigkeit | s. Anlage
Steifemodul | s. Anlage

## Anlage_4.39
2018/077; B212n - Anschluss A281 Seehausen - Harmenhausen | [8 empty] | Anlage 4.39
ZUSAMMENSTELLUNG DER VERSUCHSERGEBNISSE
Entnahmestelle |  | B BW 10.3/2 | B BW 10.3/5 | B BW 10.3/7 | B BW 10.3/12 | B BW 10.3/21 | B BW 10.3/28 | B BW 10.3/32 | B BW 10.4/4
Bodenbezeichnung |  | S | Fms | S | S | S | Mg | Tarras | S
Entnahmetiefe unter Gelände | m | 0,3 - 0,5 | 1,6 - 2,1 | 2,1 - 4,0 | 7,3 - 11,0 | 17,0 - 21,0 | 23,6 - 27,2 | 28,4 - 30,0 | 2,0 - 5,3
Entnahmeart |  | gestört | gestört | gestört | gestört | gestört | gestört | gestört | gestört
Wassergehalt [ w ] | % | [5 empty] | 17.01 | 19.61
Fließgrenze [ wL ] | %
Ausrollgrenze [ wP ] | %
Plastizitätszahl [ IP ] | %
Konsistenzzahl [ IC ]
Feuchtwichte [ g ] | kN/m3
Trockenwichte [ gd ] | kN/m3
Kornwichte [ gs ] | kN/m3
Porenanteil [ n ] | %
Durchlässigkeit [ kf ] | m/s
Kornverteilung | s. Anlage | X |  | X | X | X | X | X | X
Rohtongehalt | %
Glühverlust [ Vgl ] | % |  | X
Kalkgehalt [ VCa ] | %
Scherfestigkeit | s. Anlage
Zylinderdruckfestigkeit | s. Anlage
Steifemodul | s. Anlage

## Anlage_4.40
2018/077; B212n - Anschluss A281 Seehausen - Harmenhausen |  |  |  |  | Anlage 4.40
ZUSAMMENSTELLUNG DER VERSUCHSERGEBNISSE
Entnahmestelle |  | B BW 10.4/9 | B BW 10.4/18 | B BW 10.4/2
Bodenbezeichnung |  | S | S | Bu
Entnahmetiefe unter Gelände | m | 9,5 - 13,4 | 15,0 - 19,0 | 23,5 - 27,5
Entnahmeart |  | gestört | gestört | gestört
Wassergehalt [ w ] | % |  |  | 25.01
Fließgrenze [ wL ] | %
Ausrollgrenze [ wP ] | %
Plastizitätszahl [ IP ] | %
Konsistenzzahl [ IC ]
Feuchtwichte [ g ] | kN/m3
Trockenwichte [ gd ] | kN/m3
Kornwichte [ gs ] | kN/m3
Porenanteil [ n ] | %
Durchlässigkeit [ kf ] | m/s
Kornverteilung | s. Anlage | X | X | X
Rohtongehalt | %
Glühverlust [ Vgl ] | %
Kalkgehalt [ VCa ] | %
Scherfestigkeit | s. Anlage
Zylinderdruckfestigkeit | s. Anlage
Steifemodul | s. Anlage

## Anlage_4.41
2018/077; B 212n - Anschluss A281 Seehausen - Harmenhausen | [8 empty] | Anlage 4.41
ZUSAMMENSTELLUNG DER VERSUCHSERGEBNISSE
Entnahmestelle |  | B BW 10.1/K4 | B BW 10.1/K5 | B BW 10.1/K6 | B BW 10.4/K3 | B BW 10.4/K5 | B BW 13.1/4 | B BW 13.1/6 | B BW 13.1/12+13
Bodenbezeichnung |  | S | Mg | Bs/Bu | Mg | Bs/Bu | Kl | S | S/G
Entnahmetiefe unter Gelände | m | 26,0 - 27,0 | 27,2 - 27,8 | 28,0 - 29,0 | 25,5 - 26,0 | 27,5 - 28,0 | 1,4 - 2,4 | 3,0 - 3,7 | 9,0 - 11,0
Entnahmeart |  | gestört | gestört | gestört | gestört | gestört | gestört | gestört | gestört
Wassergehalt [ w ] | % |  | 17.01 | 25.91 | 17.41 | 27.51 | 81.81
Fließgrenze [ wL ] | % |  | 26.7 |  | 28
Ausrollgrenze [ wP ] | % |  | 19.8 |  | 20.4
Plastizitätszahl [ IP ] | % |  | 6.9 |  | 7.6
Konsistenzzahl [ IC ] |  |  | 1.41 |  | 1.4
Feuchtwichte [ g ] | kN/m3
Trockenwichte [ gd ] | kN/m3
Kornwichte [ gs ] | kN/m3
Porenanteil [ n ] | %
Durchlässigkeit [ kf ] | m/s
Kornverteilung | s. Anlage | X | X | X | X | X | X | X | X
Rohtongehalt | %
Glühverlust [ Vgl ] | %
Kalkgehalt [ VCa ] | % |  |  |  | X
Scherfestigkeit | s. Anlage
Zylinderdruckfestigkeit | s. Anlage
Steifemodul | s. Anlage

## Anlage_4.42
2018/077; B 212n - Anschluss A281 Seehausen - Harmenhausen | [8 empty] | Anlage 4.42
ZUSAMMENSTELLUNG DER VERSUCHSERGEBNISSE
Entnahmestelle |  | B BW 13.1/18 | B BW 13.1/K1 | B BW 13.1/K3 | B BW 13.1/K6 | B BW 13.1/K9 | B BW 13.2/9 | B BW 13.2/12 | B BW 13.2/18
Bodenbezeichnung |  | S | Mg | S | Mg, S | S,U | S | S | S
Entnahmetiefe unter Gelände | m | 15,0 - 16,0 | 20,3 - 20,6 | 22,3 - 22,7 | 25,0 - 26,0 | 28,0 - 29,0 | 6,0 - 7,0 | 9,0 - 10,0 | 15,0 - 16,0
Entnahmeart |  | gestört | gestört | gestört | gestört | gestört | gestört | gestört | gestört
Wassergehalt [ w ] | % |  | 18.11 |  | 20.41 | 20.41
Fließgrenze [ wL ] | % |  | 24.1
Ausrollgrenze [ wP ] | % |  | 20.6
Plastizitätszahl [ IP ] | % |  | 3.5
Konsistenzzahl [ IC ] |  |  | 1.74
Feuchtwichte [ g ] | kN/m3
Trockenwichte [ gd ] | kN/m3
Kornwichte [ gs ] | kN/m3
Porenanteil [ n ] | %
Durchlässigkeit [ kf ] | m/s
Kornverteilung | s. Anlage | X | X | X | X | X | X | X | X
Rohtongehalt | %
Glühverlust [ Vgl ] | %
Kalkgehalt [ VCa ] | % |  |  |  | X
Scherfestigkeit | s. Anlage
Zylinderdruckfestigkeit | s. Anlage
Steifemodul | s. Anlage

## Anlage_4.43
2018/077; B 212n - Anschluss A281 Seehausen - Harmenhausen | [5 empty] | Anlage 4.43
ZUSAMMENSTELLUNG DER VERSUCHSERGEBNISSE
Entnahmestelle |  | B BW 13.2/22 | B BW 13.2/23 | B BW 13.2/28 | B BW 13.2/30
Bodenbezeichnung |  | Mg | Mg | Mg | Mg
Entnahmetiefe unter Gelände | m | 20,0 - 21,0 | 21,0 - 22,0 | 26,0 - 27,0 | 28,0 - 29,0
Entnahmeart |  | gestört | gestört | gestört | gestört
Wassergehalt [ w ] | % | 15.71 | 16.91 | 16.81 | 19.91
Fließgrenze [ wL ] | % |  | 26.5 | 23.8
Ausrollgrenze [ wP ] | % |  | 20.9 | 19.6
Plastizitätszahl [ IP ] | % |  | 5.6 | 4.2
Konsistenzzahl [ IC ] |  |  | 1.72 | 1.66
Feuchtwichte [ g ] | kN/m3
Trockenwichte [ gd ] | kN/m3
Kornwichte [ gs ] | kN/m3
Porenanteil [ n ] | %
Durchlässigkeit [ kf ] | m/s
Kornverteilung | s. Anlage | X |  |  | X
Rohtongehalt | %
Glühverlust [ Vgl ] | %
Kalkgehalt [ VCa ] | % | X
Scherfestigkeit | s. Anlage
Zylinderdruckfestigkeit | s. Anlage
Steifemodul | s. Anlage

## Anlage_4.44
2018/077; B 212n - Anschluss A281 Seehausen - Harmenhausen | [8 empty] | Anlage 4.44
ZUSAMMENSTELLUNG DER VERSUCHSERGEBNISSE
Entnahmestelle |  | B BW 9.3/3 | B BW 9.3/8 | B BW 9.3/11 | B BW 9.3/19 | B BW 9.3/24 | B BW 9.3/27 | B BW 9.4/7 | B BW 9.4/13
Bodenbezeichnung |  | S | S | S/G | S | S | S | S | S
Entnahmetiefe unter Gelände | m | 4,0 | 10,0 | 13,0 | 21,0 | 26,0 | 29,0 | 3,0 | 9,0
Entnahmeart |  | gestört | gestört | gestört | gestört | gestört | gestört | gestört | gestört
Wassergehalt [ w ] | %
Fließgrenze [ wL ] | %
Ausrollgrenze [ wP ] | %
Plastizitätszahl [ IP ] | %
Konsistenzzahl [ IC ]
Feuchtwichte [ g ] | kN/m3
Trockenwichte [ gd ] | kN/m3
Kornwichte [ gs ] | kN/m3
Porenanteil [ n ] | %
Durchlässigkeit [ kf ] | m/s
Kornverteilung | s. Anlage | X | X | X | X | X | X | X | X
Rohtongehalt | %
Glühverlust [ Vgl ] | %
Kalkgehalt [ VCa ] | %
Scherfestigkeit | s. Anlage
Zylinderdruckfestigkeit | s. Anlage
Steifemodul | s. Anlage

## Anlage_4.45
2018/077; B 212n - Anschluss A281 Seehausen - Harmenhausen |  |  |  |  | Anlage 4.45
ZUSAMMENSTELLUNG DER VERSUCHSERGEBNISSE
Entnahmestelle |  | B BW 9.4/22 | B BW 9.4/27 | B BW 9.4/31
Bodenbezeichnung |  | S | Tarras | S
Entnahmetiefe unter Gelände | m | 18,0 | 23,0 | 27,0
Entnahmeart |  | gestört | gestört | gestört
Wassergehalt [ w ] | % |  | 33.81 | 23.91
Fließgrenze [ wL ] | %
Ausrollgrenze [ wP ] | %
Plastizitätszahl [ IP ] | %
Konsistenzzahl [ IC ]
Feuchtwichte [ g ] | kN/m3
Trockenwichte [ gd ] | kN/m3
Kornwichte [ gs ] | kN/m3
Porenanteil [ n ] | %
Durchlässigkeit [ kf ] | m/s
Kornverteilung | s. Anlage | X | X | X
Rohtongehalt | %
Glühverlust [ Vgl ] | %
Kalkgehalt [ VCa ] | %
Scherfestigkeit | s. Anlage
Zylinderdruckfestigkeit | s. Anlage
Steifemodul | s. Anlage

## Transferred
BS 002/3 | H | 0,5 - 0,8 | gestört | 34.51 | [5 empty] | 7.4
BS 002/8 | S | 4,0 - 5,0 | gestört | [5 empty] | X
BS 003/2 | Kl | 0,2 - 0,6 | gestört | 47.41 |  |  |  |  | X
BS 004/5 | S | 2,0 - 3,0 | gestört | [5 empty] | X
BS 005/5 | S | 2,0 - 3,0 | gestört | [5 empty] | X
BS 006/1 | OB | 0,0 - 0,3 | gestört | [5 empty] | X
BS 006/2 | Kl | 0,3 - 0,6 | gestört | 46.11 |  |  |  |  | X | 8.3
BS 007/3 | S | 0,6 - 0,8 | gestört | [5 empty] | X | 3.4
BS 007/7 | S | 2,5 - 3,0 | gestört | [5 empty] | X
BS 009/2 | S | 0,2 - 0,4 | gestört | [5 empty] | X | 1.6
BS 009/4 | H | 0,6 - 0,8 | gestört | 19.51 | [5 empty] | 4.3
BS 009/7 | S | 2,2 - 3,6 | gestört | [5 empty] | X
BS 010/9 | S | 5,0 - 6,0 | gestört | [5 empty] | X
BS 011/6 | S | 2,5 - 3,5 | gestört | [5 empty] | X
BS 012/2 | S(A) | 0,3 - 0,7 | gestört | [5 empty] | X
BS 012/5 | S | 1,0 - 2,3 | gestört | 17.71 | [5 empty] | 2.5
BS 012/9 | S | 4,2 - 5,5 | gestört | [5 empty] | X
BS 013/5 | S | 2,0 - 2,5 | gestört | [5 empty] | X
BS 014/5 | H | 0,8 - 1,0 | gestört | 25.71 | [5 empty] | 6.6
BS 015/4 | S | 1,0 - 2,2 | gestört | 20.91 | [5 empty] | 2
BS 015/6 | S | 3,0 - 4,0 | gestört | [5 empty] | X
BS 016/1 | OB | 0,0 - 0,4 | gestört | [5 empty] | X | 2.5
BS 016/5 | S | 1,0 - 2,3 | gestört | 18.51 | [5 empty] | 1.5
BS 017/3 | Kl | 0,6 - 0,9 | gestört | 60.11 | 77.5 | 44.6 | 32.9 | 0.53
BS 019/5 | S | 1,0 - 2,5 | gestört | [6 empty] | 2.7
BS 020/6 | S | 3,0 - 4,0 | gestört | [5 empty] | X
BS 021/5 | H | 1,0 - 2,5 | gestört | 35.41 | [5 empty] | 3
BS 021/6 | S | 2,5 - 3,5 | gestört | [5 empty] | X
BS 022/4 | Kl | 1,0 - 1,9 | gestört | 44.31 | [5 empty] | 7.7
BS 024/4 | S | 1,0 - 2,3 | gestört | 25.71 |  |  |  |  | X | 3.6
BS 024/8 | S | 5,0 - 6,0 | gestört | [5 empty] | X
BS 025/9 | S | 8,5 - 10,0 | gestört | [5 empty] | X
BS 026/4 | S | 1,3 - 2,5 | gestört | [6 empty] | 2.2
BS 026/7 | S | 5,2 - 6,5 | gestört | [5 empty] | X
BS 028/4 | S | 1,3 - 2,0 | gestört | [5 empty] | X | 1.5
BS 029/9 | S | 6,0 - 7,0 | gestört | [5 empty] | X
BS 031/5 | S | 2,7 - 4,0 | gestört | [5 empty] | X
BS 033/4 | Fmu | 1,3 - 1,6 | gestört | 28.51 | [5 empty] | 8.1
BS 035/4 | S | 2,7 - 4,0 | gestört | [5 empty] | X
BS 036/1 | OB | 0,0 - 0,6 | gestört | [5 empty] | X | 2.2
BS 036/2 | Kl | 0,6 - 1,9 | gestört | 50.71 |  |  |  |  | X | 7.7
BS 038/3 | Fmu | 1,6 - 2,1 | gestört | 77.21 | [5 empty] | 19.8
BS 039/2 | S | 0,2 - 0,6 | gestört | [5 empty] | X
BS 040/4 | Fms | 1,7 - 2,1 | gestört | 19.91 | [5 empty] | 2.3
BS 041/3 | Fmu | 0,9 - 1,7 | gestört | 61.91 |  |  |  |  | X | 6.3
BS 042/2 | Kl | 0,1 - 1,1 | gestört | 59.01 |  |  |  |  | X | 8
BS 042/5 | S | 2,9 - 4,0 | gestört | [5 empty] | X
BS 043/2 | S | 0,3 - 0,6 | gestört | [5 empty] | X
BS 043/5 | Fmu | 1,7 - 2,0 | gestört | 87.61 | [5 empty] | 22.2
BS 044/10 | S | 4,0 - 5,0 | gestört | [5 empty] | X
BS 044/5 | Kl | 0,9 - 1,2 | gestört | 69.01
BS 046/3 | S | 0,5 - 0,8 | gestört | [5 empty] | X
BS 047/4 | Kl | 0,8 - 1,6 | gestört | 93.81 |  |  |  |  | X | 9,4
BS 048/3 | Kl | 0,6 - 1,0 | gestört | 74.11 | 108.6 | 56.9 | 51.7 | 0.67
BS 048/9 | S | 5,0 - 6,0 | gestört | [5 empty] | X
BS 049/3 | Kl | 0,6 - 1,0 | gestört | 67.41 |  |  |  |  | X
BS 049/6 | S | 1,9 - 3,0 | gestört | [5 empty] | X
BS 051/3 | Kl | 0,6 - 1,7 | gestört | 89.61 | 139.1 | 74.8 | 64.3 | 0.77
BS 051/4 | S | 1,7 - 3,0 | gestört | [5 empty] | X
BS 052/1 | OB | 0,0 - 0,4 | gestört | 34.11 |  |  |  |  | X
BS 052/2 | S | 0,4 - 0,7 | gestört | [5 empty] | X
BS 052/3 | Kl | 0,7 - 1,7 | gestört | 81.91 |  |  |  |  | X | 8,1
BS 052/4 | Fmu | 1,7 - 2,2 | gestört | 154.51 | [5 empty] | 15,2
BS 055/2 | Kl | 0,2 - 0,8 | gestört | 30.21
BS 055/3 | Kl | 0,8 - 1,8 | gestört | 103.31 |  |  |  |  | X | 18,5
BS 055/4 | Fmu | 1,8 - 2,2 | gestört | 72.11 | [5 empty] | 9,9
BS 056/3 | Kl | 0,9 - 2,2 | gestört | 126.01 | [5 empty] | 16,3
BS 056/5 | S | 3,2 - 4,2 | gestört | [5 empty] | X
BS 057/7 | S | 2,8 | gestört | [5 empty] | X
BS 058/4 | Kl | 0,9 - 1,9 | gestört | 56.11 |  |  |  |  | X | 9,4
BS 058/6 | Kl | 2,9 - 3,6 | gestört | 124.51 | [5 empty] | 14,1
BS 059/3 | Kl | 1,0 - 2,1 | gestört | 87.71
BS 060/2 | Kl | 0,2 - 0,6 | gestört | 42.11
BS 061/1 | OB | 0,0 - 0,2 | gestört | 40.61 |  |  |  |  | X
BS 061/4 | S | 1,8 - 2,8 | gestört | [5 empty] | X
BS 062/6 | S | 5,0 - 6,0 | gestört | [5 empty] | X
BS 063/4 | Kl | 2,4 - 3,4 | gestört | 54.21 |  |  |  |  | X | 9,4
BS 064/5 | Kl | 3,0 - 4,0 | gestört | 84.41 |  |  |  |  | X | 12,8
BS 065/2 | Kl | 0,5 - 1,5 | gestört | 30.61
BS 067/5 | S | 3,3 - 4,3 | gestört | [5 empty] | 5.3
BS 068/5 | Kl | 3,0 - 4,0 | gestört | 101.31 |  |  |  |  | 5.1
BS 069/6 | S | 7,0 - 8,0 | gestört | [5 empty] | 5.4
BS 070/3 | Kl | 0,9 - 1,9 | gestört | 130.91 |  |  |  |  | 5.1
BS 072/6 | S | 7,0 - 8,2 | gestört | [5 empty] | X
BS 073/2 | Kl | 0,2 - 0,9 | gestört | 52.81 |  |  |  |  | X
BS 073/3 | Kl | 0,9 - 2,1 | gestört | 134.61 | [5 empty] | X
BS 075/3 | Fmu | 1,2 - 1,9 | gestört | 238.71 | [5 empty] | X
BS 075/4 | S | 1,9 - 2,4 | gestört | [5 empty] | X
BS 076/2 | Kl | 0,2 - 0,8 | gestört | 44.51 |  |  |  |  | X
BS 077/2 | Kl | 0,2 - 0,9 | gestört | 54.01 | 91.1 | 48.7 | 42.4 | 0.87
BS 077/3 | Kl | 0,9 - 2,1 | gestört | 143.71 |  |  |  |  | X | X
BS 078/4 | S | 2,1 - 3,3 | gestört | [5 empty] | X
BS 079/3 | H/Fmu | 1,2 - 2,3 | gestört | 268.91 | [5 empty] | X
BS 080/2 | Kl | 0,2 - 0,9 | gestört | 44.71 |  |  |  |  | X
BS 081/3 | Kl | 0,8 - 1,8 | gestört | 97.01 |  |  |  |  | X
BS 081/6 | S | 3,4 - 4,4 | gestört | [5 empty] | X
BS 082/4 | H/Fmu | 2,0 - 4,0 | gestört | 208.81 | [5 empty] | X
BS 083/2 | Kl | 0,2 - 2,4 | gestört | 53.31 | 92.7 | 48.6 | 44.1 | 0.89
BS 083/6 | S | 4,0 - 5,0 | gestört | [5 empty] | X
BS 083/8 | Bu | 9,2 - 10,0 | gestört | 17.31 |  |  |  |  | X
BS 084/3 | Kl | 1,2 - 2,2 | gestört | 89.31 |  |  |  |  | X
BS 085/4 | Fmu | 1,8 - 2,5 | gestört | 211.01 | [5 empty] | X
BS 085/5 | S | 2,5 - 3,8 | gestört | [5 empty] | X
BS 086/2 | Kl | 0,3 - 0,9 | gestört | 50.01
BS 086/3 | Kl | 0,9 - 2,0 | gestört | 93.61
BS 086/4 | Fmu | 2,0 - 2,6 | gestört | 211.31 | [5 empty] | X
BS 087/5 | S | 2,6 - 3,6 | gestört | [5 empty] | X
BS 088/4 | S | 2,4 - 3,7 | gestört | [5 empty] | X
BS 089/2 | Kl | 0,2 - 1,2 | gestört | 77.61
BS 090/2 | Kl | 0,2 - 1,0 | gestört | 41.11
BS 090/3 | kL | 1,0 - 2,0 | gestört | 70.61 |  |  |  |  | X
BS 090/4 | H/ Fmu | 2,0 - 2,8 | gestört | 207.91 | [5 empty] | X
BS 091/3 | H/ Fmu | 1,2 - 2,4 | gestört | 146.61 | [5 empty] | X
BS 091/4 | S | 2,4 - 3,4 | gestört | [5 empty] | X
BS 092/2 | Kl | 0,2 - 0,6 | gestört | 39.81 | [5 empty] | X
BS 092/4 | Kl | 1,6 - 2,9 | gestört | 97.41 | [5 empty] | X
BS 093/2 | Kl | 0,2 - 0,9 | gestört | 43.41 |  |  |  |  | X
BS 093/4 | Kl | 1,9 - 2,9 | gestört | 87.21 |  |  |  |  | X
BS 093/6 | S | 4,0 - 5,0 | gestört | [5 empty] | X
BS 094/8 | S | 7,0 - 8,0 | gestört | [5 empty] | X
BS 095/3 | Kl | 0,6 - 1,6 | gestört | 80.91 | 99.1 | 47.7 | 51.4 | 0.35
BS 096/1 | OB | 0,0 - 0,2 | gestört | 34.41 |  |  |  |  | X
BS 096/2 | Kl | 0,2 - 0,9 | gestört | 41.11
BS 096/4 | Kl | 1,9 - 2,9 | gestört | 78.81
BS 096/5 | S | 2,9 - 4,0 | gestört | [5 empty] | X
BS 096/8 | S | 7,0 - 8,2 | gestört | [5 empty] | X
BS 097/6 | S | 5,0 - 6,0 | gestört | [5 empty] | X
BS 098/4 | Kl | 2,2 - 2,7 | gestört | 64.21 | [5 empty] | X
BS 099/4 | Kl | 2,2 - 2,9 | gestört | 79.21 |  |  |  |  | X
BS 099/5 | S | 2,9 - 4,2 | gestört | [5 empty] | X
BS 100/2 | Kl | 0,2 - 1,1 | gestört | 45.21 | 65.1 | 36.5 | 28.6 | 0.69
BS 100/4 | Kl | 2,1 - 3,0 | gestört | 77.91 | 89.5 | 54.2 | 35.3 | 0.33
BS 101/5 | S | 2,8 - 4,0 | gestört | [5 empty] | X
BS 102/2 | Kl | 0,2 - 1,2 | gestört | 27.91 |  |  |  |  | X
BS 103/3 | Kl | 0,8 - 1,8 | gestört | 46.01 |  |  |  |  | X
BS 103/7 | S | 4,6 - 5,8 | gestört | [5 empty] | X
BS 104/4 | S | 2,0 - 3,1 | gestört | [5 empty] | X
BS AS3-1/5 | S | 1,0 - 2,5 | gestört | [5 empty] | X
BS AS3-10/2 | S | 0,1 - 0,5 | gestört | [5 empty] | X
BS AS3-10/7 | S | 2,0 - 3,0 | gestört | [5 empty] | X
BS AS3-11/4 | Fmu | 1,0 - 2,3 | gestört | 32.71 | [5 empty] | X
BS AS3-12/10 | S | 6,0 - 7,5 | gestört | [5 empty] | X
BS AS3-13/3 | Kl | 0,5 - 0,9 | gestört | 54.21 |  |  |  |  | X
BS AS3-2/2 | S | 0,5 - 0,7 | gestört | [5 empty] | X
BS AS3-2/4 | S | 0,9 - 2,3 | gestört | [5 empty] | X | X
BS AS3-3/4 | Fms | 1,2 - 2,3 | gestört | 19.41 |  |  |  |  | X
BS AS3-4/3 | Kl | 0,7 - 1,0 | gestört | 112.71 | [5 empty] | X
BS AS3-4/8 | S | 4,0 - 5,5 | gestört | [5 empty] | X
BS AS3-5/2 | S | 0,5 - 0,9 | gestört | [5 empty] | X
BS AS3-5/4 | S | 1,0 - 2,5 | gestört | [5 empty] | X
BS AS3-6/5 | Fms | 1,0 - 2,5 | gestört | [6 empty] | X
BS AS3-8/6 | S | 2,0 - 3,0 | gestört | [5 empty] | X
BS AS3-9/11 | S | 6,0 - 7,0 | gestört | [5 empty] | X
BS AS3-9/4 | Fmu | 0,8 - 1,1 | gestört | 65.61 | [5 empty] | X
BS AS3-9/5 | S | 1,1 - 2,0 | gestört | [5 empty] | X
B 01/UP1 | Mg? | 22,2 - 22,5 | ungestört
B 07/UP1 | T (Lt) | 13,0 - 13,3 | ungestört
B 07/UP2 | U | 16,0 - 16,3 | ungestört
B 08/UP1 | Lg | 11,3 - 11,6 | ungestört
B 1/12 | Tarras | 12,0 - 12,3 | gestört | 21.11 |  |  |  |  | X
B 1/16 | S | 16,0 | gestört | [5 empty] | X
B 1/20 | S | 20,0 | gestört | [5 empty] | X
B 1/23 | Mg | 23,0 | gestört | 17.51 | 28.5 | 20.4 | 8.1 | 1.33 | X |  | 3.3
B 1/26 | S | 26,0 | gestört | [5 empty] | X
B 1/8 | S | 7,0 - 9,0 | gestört | [5 empty] | X
B 1/EP 1 | OB | 0,0 - 0,5 | gestört | 21.21 |  |  |  |  | X | 6,9
B 1/EP 2 | Kl | 0,5 - 0,8 | gestört | 59.21 | 90.6 | 59 | 31.6 | 0.99 | X | 11,5
B 2/K11 | S | 11,3 - 12,0 | gestört | [5 empty] | 5.1
B 2/K15 | S | 15,0 - 15,5 | gestört | [5 empty] | X
B 2/K16 | Mg | 16,3 - 16,5 | gestört | 16.21 |  |  |  |  | X
B 2/K20 | S | 20,0 - 21,0 | gestört | [5 empty] | X
B 2/K26 | S | 26,3 - 27,0 | gestört | [5 empty] | X
B 2/K8 | S | 8,0 - 9,0 | gestört | [5 empty] | X
B 3/10 | S | 8,0 | gestört | [5 empty] | X
B 3/14 | S | 12,0 | gestört | [5 empty] | X
B 3/4 | Kl | 1,2 - 1,6 | gestört | 76.31 |  |  |  |  | X
B 3/8 | S | 6,0 | gestört | [5 empty] | X
B 4/11 | S/G | 7,0 - 7,7 | gestört | [5 empty] | X
B 4/16+17 | S/G | 12,0 - 14,0 | gestört | [5 empty] | X
B 4/3 | S | 0,6 - 0,8 | gestört | [5 empty] | 5.1
B 4/5 | Fms | 1,4 - 1,6 | gestört | [5 empty] | 5.1 | X
B 6/14 | S | 13,0 - 14,2 | gestört | [5 empty] | X
B 6/17 | S | 16,0 - 17,0 | gestört | [5 empty] | X
B 6/3 | Dg/H | 0,8 - 1,9 | gestört | 209.81
B 6/9+10 | S/G | 7,0 - 9,0 | gestört | [5 empty] | X
B 7/15 | Tarras | 12,3 - 13,5 | gestört | 34.61 |  |  |  |  | X |  | X
B 7/2 | Kl | 0,3 - 0,6 | gestört | 46.21 | 85 | 48.9 | 36.1 | 1.07
B 7/20 | U | 17,0 - 18,0 | gestört | 16.51 |  |  |  |  | X
B 7/22 | Lg | 18,8 - 19,3 | gestört | 15.21 |  |  |  |  | X
B 7/3 | Kl/Dg | 0,6 - 2,0 | gestört | 154.11 |  |  |  |  | X | X
B 7/9 | S | 7,5 - 8,0 | gestört | [5 empty] | X
B 8/13 | Lg | 11,0 - 12,2 | gestört | 20.21 |  |  |  |  | X
B 8/15 | S | 13,0 - 14,5 | gestört | [5 empty] | X
B 8/3 | H | 1,6 - 2,0 | gestört | 194.81
B 8/4 | Kl/Dg | 2,0 - 2,9 | gestört | 101.81 | 131.4 | 70 | 61.4 | 0.46 | X
B 8/6+7 | G | 4,2 - 6,5 | gestört | [5 empty] | X
B BW 09.1/13 | S | 9,0 - 10,0 | gestört | [5 empty] | X
B BW 09.1/20 | S | 16,0 - 17,0 | gestört | [5 empty] | X
B BW 09.1/28 | S | 24,0 - 25,0 | gestört | [5 empty] | X
B BW 09.1/32 | U | 28,0 - 29,0 | gestört | 17.31 |  |  |  |  | X
B BW 09.1/UP1 | U | 28,5 - 28,8 | ungestört
B BW 09.2/11+12 | S/G | 9,0 - 11,0 | gestört | [5 empty] | X
B BW 09.2/22 | S | 20,0 - 21,0 | gestört | [5 empty] | X
B BW 09.2/27 | S | 25,0 - 26,0 | gestört | [5 empty] | X
B BW 09.2/8 | S | 6,0 - 7,0 | gestört | [5 empty] | X
B BW 09.3/11 | S/G | 13,0 | gestört | [5 empty] | X
B BW 09.3/19 | S | 21,0 | gestört | [5 empty] | X
B BW 09.3/24 | S | 26,0 | gestört | [5 empty] | X
B BW 09.3/27 | S | 29,0 | gestört | [5 empty] | X
B BW 09.3/3 | S | 4,0 | gestört | [5 empty] | X
B BW 09.3/8 | S | 10,0 | gestört | [5 empty] | X
B BW 09.4/13 | S | 9,0 | gestört | [5 empty] | X
B BW 09.4/22 | S | 18,0 | gestört | [5 empty] | X
B BW 09.4/27 | Tarras | 23,0 | gestört | 33.81 |  |  |  |  | X
B BW 09.4/31 | S | 27,0 | gestört | 23.91 |  |  |  |  | X
B BW 09.4/7 | S | 3,0 | gestört | [5 empty] | X
B BW 10.1/11 | S | 7,3 - 11,0 | gestört | [5 empty] | X
B BW 10.1/18 | S | 13,0 - 15,5 | gestört | [5 empty] | X
B BW 10.1/25 | S | 17,1 - 23,6 | gestört | [5 empty] | X
B BW 10.1/8 | S | 3,0 - 7,3 | gestört | [5 empty] | X
B BW 10.1/K4 | S | 26,0 - 27,0 | gestört | [5 empty] | X
B BW 10.1/K5 | Mg | 27,2 - 27,8 | gestört | 17.01 | 26.7 | 19.8 | 6.9 | 1.41 | X
B BW 10.1/K6 | Bs/Bu | 28,0 - 29,0 | gestört | 25.91 |  |  |  |  | X
B BW 10.2/13 | S | 10,0 | gestört | [5 empty] | X
B BW 10.2/21 | S | 18,0 | gestört | [5 empty] | X
B BW 10.2/25 | Mg | 22,0 | gestört | 21.71 |  |  |  |  | X
B BW 10.2/27 | Tarras | 24,0 | gestört | 27.51 | 60.8 | 33.4 | 27.4 | 1.22
B BW 10.2/28 | Tarras | 25,0 | gestört | 19.71 |  |  |  |  | X
B BW 10.2/32 | Mg | 28,0 | gestört | 17.21 | 30.4 | 20.2 | 10.2 | 1.29
B BW 10.2/33 | Mg | 29,0 | gestört | 17.21 |  |  |  |  | X
B BW 10.2/7 | S | 4,0 | gestört | [5 empty] | X
B BW 10.2/UP1 | Lt | 24,0 - 24,3 | ungestört | [8 empty] | X
B BW 10.2/UP2 | Bu? | 28,2 - 28,5 | ungestört
B BW 10.3/12 | S | 7,3 - 11,0 | gestört | [5 empty] | X
B BW 10.3/2 | S | 0,3 - 0,5 | gestört | [5 empty] | X
B BW 10.3/21 | S | 17,0 - 21,0 | gestört | [5 empty] | X
B BW 10.3/28 | Mg | 23,6 - 27,2 | gestört | 17.01 |  |  |  |  | X
B BW 10.3/32 | Tarras | 28,4 - 30,0 | gestört | 19.61 |  |  |  |  | X
B BW 10.3/5 | Fms | 1,6 - 2,1 | gestört | [6 empty] | X
B BW 10.3/7 | S | 2,1 - 4,0 | gestört | [5 empty] | X
B BW 10.3/UP1 | Bu | 25,7 - 26,0 | ungestört
B BW 10.3/UP2 | T (Lt) | 29,0 - 29,3 | ungestört
B BW 10.4/18 | S | 15,0 - 19,0 | gestört | [5 empty] | X
B BW 10.4/2 | Bu | 23,5 - 27,5 | gestört | 25.01 |  |  |  |  | X
B BW 10.4/4 | S | 2,0 - 5,3 | gestört | [5 empty] | X
B BW 10.4/9 | S | 9,5 - 13,4 | gestört | [5 empty] | X
B BW 10.4/K3 | Mg | 25,5 - 26,0 | gestört | 17.41 | 28 | 20.4 | 7.6 | 1.4 | X |  | X
B BW 10.4/K5 | Bs/Bu | 27,5 - 28,0 | gestört | 27.51 |  |  |  |  | X
B BW 13.1/12+13 | S/G | 9,0 - 11,0 | gestört | [5 empty] | 5.5
B BW 13.1/18 | S | 15,0 - 16,0 | gestört | [5 empty] | 5.4
B BW 13.1/4 | Kl | 1,4 - 2,4 | gestört | 81.81 |  |  |  |  | 5.1
B BW 13.1/6 | S | 3,0 - 3,7 | gestört | [5 empty] | 5.3
B BW 13.1/K1 | Mg | 20,3 - 20,6 | gestört | 18.11 | 24.1 | 20.6 | 3.5 | 1.74 | 5.6
B BW 13.1/K3 | S | 22,3 - 22,7 | gestört | [5 empty] | 5.2
B BW 13.1/K6 | Mg, S | 25,0 - 26,0 | gestört | 20.41 |  |  |  |  | 5.6 |  | X
B BW 13.1/K9 | S,U | 28,0 - 29,0 | gestört | 20.41 |  |  |  |  | 5.2
B BW 13.2/12 | S | 9,0 - 10,0 | gestört | [5 empty] | 5.4
B BW 13.2/18 | S | 15,0 - 16,0 | gestört | [5 empty] | 5.4
B BW 13.2/22 | Mg | 20,0 - 21,0 | gestört | 15.71 |  |  |  |  | 5.6 |  | X
B BW 13.2/23 | Mg | 21,0 - 22,0 | gestört | 16.91 | 26.5 | 20.9 | 5.6 | 1.72
B BW 13.2/28 | Mg | 26,0 - 27,0 | gestört | 16.81 | 23.8 | 19.6 | 4.2 | 1.66
B BW 13.2/30 | Mg | 28,0 - 29,0 | gestört | 19.91 |  |  |  |  | 5.6
B BW 13.2/9 | S | 6,0 - 7,0 | gestört | [5 empty] | 5.3
B BW 13.2/UP1 | Mg | 21,0 - 21,3 | ungestört
B BW 13.2/UP2 | Mg | 25,0 - 25,3 | ungestört
B BW 13.2/UP3 | Mg,s | 29,0 - 29,3 | ungestört | [9 empty] | X
B BW 13.3/14 | S | 10,0 - 13,0 | gestört | [5 empty] | 5.5
B BW 13.3/23 | S | 18,3 - 21,0 | gestört | [5 empty] | 5.2
B BW 13.3/27 | Mg | 21,0 - 25,6 | gestört | 23.41 | 27.2 | 18.5 | 8.7 | 0.44 | 5.6
B BW 13.3/31 | Tarras | 25,6 - 30,0 | gestört | 29.71 | 55.9 | 34.4 | 21.5 | 1.22 | 5.7
B BW 13.3/4 | Kl | 1,1 - 1,9 | gestört | 121.01 |  |  |  |  | 5.1 | X
B BW 13.3/8 | S | 3,0 - 5,3 | gestört | [5 empty] | 5.3
B BW 13.4/10 | S | 8,0 - 9,0 | gestört | [5 empty] | 5.4
B BW 13.4/17 | S | 15,0 - 16,0 | gestört | [5 empty] | 5.2
B BW 13.4/23 | Mg | 22,0 - 23,0 | gestört | 17.11 | 28.1 | 20.3 | 7.8 | 1.41 | 5.6
B BW 13.4/28 | Tarras | 27,0 - 28,0 | gestört | 31.91 |  |  |  |  | 5.7
B BW 13.4/29 | Tarras | 28,0 - 29,0 | gestört | 31.41 | 70 | 41.6 | 28.4 | 1.36
B BW 13.4/5 | S | 3,0 - 4,0 | gestört | [5 empty] | 5.3
B BW 13.4/UP1 | Bu | 20,0 - 20,3 | ungestört | [9 empty] | X
B BW 13.4/UP2 | Bu | 23,0 - 23,3 | ungestört | [10 empty] | X
B BW 13.4/UP3 | Bu | 26,0 - 26,3 | ungestört | [10 empty] | X
B BW 13.4/UP4 | T (Lt) | 29,7 - 30,0 | ungestört | [10 empty] | X
B BW 14.1/17 | S | 14,0 - 15,0 | gestört | [5 empty] | X
B BW 14.1/25 | S | 22,0 - 23,0 | gestört | [5 empty] | X
B BW 14.1/31 | U | 28,6 - 29,0 | gestört | 24.21 |  |  |  |  | X
B BW 14.1/8 | S | 5,0 - 6,0 | gestört | [5 empty] | X
B BW 14.2/10+11 | S/G | 7,5 - 9,3 | gestört | [5 empty] | X
B BW 14.2/14+15 | G | 11,0 - 13,0 | gestört | [5 empty] | X
B BW 14.2/19 | S | 16,0 - 17,0 | gestört | [5 empty] | X
B BW 14.2/24 | S | 21,0 - 22,0 | gestört | [5 empty] | X
B BW 14.2/32 | Tarras/S | 29,0 - 30,0 | gestört | 57.81 |  |  |  |  | X