## Anlage_X
2018/077; B212n- Anschluss A281 Seehausen- Harmenhausen | [8 empty] | Anlage X
ZUSAMMENSTELLUNG DER VERSUCHSERGEBNISSE
Entnahmestelle |  | BS 47/4 | BS 48/3 | BS 48/9 | BS 49/3 | BS 49/6 | BS 51/3 | BS 51/4 | BS 52/1
Bodenbezeichnung |  | Kl | Kl | S | Kl | S | Kl | S | OB
Entnahmetiefe unter Gelände | m | 0,8 - 1,6 | 0,6 - 1,0 | 5,0 - 6,0 | 0,6 - 1,0 | 1,9 - 3,0 | 0,6 - 1,7 | 1,7 - 3,0 | 0,0 - 0,4
Entnahmeart |  | gestört | gestört | gestört | gestört | gestört | gestört | gestört | gestört
Wassergehalt [ w ] | % | 93.81 | 74.11 |  | 67.41 |  | 89.61 |  | 34.11
Fließgrenze [ wL ] | % |  | 108.6 |  |  |  | 139.1
Ausrollgrenze [ wP ] | % |  | 56.9 |  |  |  | 74.8
Plastizitätszahl [ IP ] | % |  | 51.7 |  |  |  | 64.3
Konsistenzzahl [ IC ] |  |  | 0.67 |  |  |  | 0.77
Feuchtwichte [ g ] | kN/m3
Trockenwichte [ gd ] | kN/m3
Kornwichte [ gs ] | kN/m3
Porenanteil [ n ] | %
Durchlässigkeit [ kf ] | m/s
Kornverteilung | s. Anlage | X |  | X | X | X |  | X | X
Rohtongehalt | %
Glühverlust [ Vgl ] | % | 9,4
Kalkgehalt [ VCa ] | %
Scherfestigkeit | s. Anlage
Zylinderdruckfestigkeit | s. Anlage
Steifemodul | s. Anlage

## Anlage_X (2)
2018/077; B212n- Anschluss A281 Seehausen- Harmenhausen | [8 empty] | Anlage X
ZUSAMMENSTELLUNG DER VERSUCHSERGEBNISSE
Entnahmestelle |  | BS 52/2 | BS 52/3 | BS 52/4 | BS 55/2 | BS 55/3 | BS 55/4 | BS 56/3 | BS 56/5
Bodenbezeichnung |  | S | Kl | Fmu | Kl | Kl | Fmu | Kl | S
Entnahmetiefe unter Gelände | m | 0,4 - 0,7 | 0,7 - 1,7 | 1,7 - 2,2 | 0,2 - 0,8 | 0,8 - 1,8 | 1,8 - 2,2 | 0,9 - 2,2 | 3,2 - 4,2
Entnahmeart |  | gestört | gestört | gestört | gestört | gestört | gestört | gestört | gestört
Wassergehalt [ w ] | % |  | 81.91 | 154.51 | 30.21 | 103.31 | 72.11 | 126.01
Fließgrenze [ wL ] | %
Ausrollgrenze [ wP ] | %
Plastizitätszahl [ IP ] | %
Konsistenzzahl [ IC ]
Feuchtwichte [ g ] | kN/m3
Trockenwichte [ gd ] | kN/m3
Kornwichte [ gs ] | kN/m3
Porenanteil [ n ] | %
Durchlässigkeit [ kf ] | m/s
Kornverteilung | s. Anlage | X | X |  |  | X |  |  | X
Rohtongehalt | %
Glühverlust [ Vgl ] | % |  | 8,1 | 15,2 |  | 18,5 | 9,9 | 16,3
Kalkgehalt [ VCa ] | %
Scherfestigkeit | s. Anlage
Zylinderdruckfestigkeit | s. Anlage
Steifemodul | s. Anlage

## Anlage_X (3)
2018/077; B212n- Anschluss A281 Seehausen- Harmenhausen | [5 empty] | Anlage X
ZUSAMMENSTELLUNG DER VERSUCHSERGEBNISSE
Entnahmestelle |  | BS 57/7 | BS 58/4 | BS 58/6 | BS 59/3
Bodenbezeichnung |  | S | Kl | Kl | Kl
Entnahmetiefe unter Gelände | m | 2,8 | 0,9 - 1,9 | 2,9 - 3,6 | 1,0 - 2,1
Entnahmeart |  | gestört | gestört | gestört | gestört
Wassergehalt [ w ] | % |  | 56.11 | 124.51 | 87.71
Fließgrenze [ wL ] | %
Ausrollgrenze [ wP ] | %
Plastizitätszahl [ IP ] | %
Konsistenzzahl [ IC ]
Feuchtwichte [ g ] | kN/m3
Trockenwichte [ gd ] | kN/m3
Kornwichte [ gs ] | kN/m3
Porenanteil [ n ] | %
Durchlässigkeit [ kf ] | m/s
Kornverteilung | s. Anlage | X | X
Rohtongehalt | %
Glühverlust [ Vgl ] | % |  | 9,4 | 14,1
Kalkgehalt [ VCa ] | %
Scherfestigkeit | s. Anlage
Zylinderdruckfestigkeit | s. Anlage
Steifemodul | s. Anlage