## Anlage_X
2018/077; B212n- Anschluss A281 Seehausen- Harmenhausen | [8 empty] | Anlage X
ZUSAMMENSTELLUNG DER VERSUCHSERGEBNISSE
Entnahmestelle |  | B 1/EP 1 | B 1/EP 2 | B 1/8 | B 1/12 | B 1/16 | B 1/20 | B 1/23 | B 1/26
Bodenbezeichnung |  | OB | Kl | S | Tarras | S | S | Mg | S
Entnahmetiefe unter Gelände | m | 0,0 - 0,5 | 0,5 - 0,8 | 7,0 - 9,0 | 12,0 - 12,3 | 16,0 | 20,0 | 23,0 | 26,0
Entnahmeart |  | gestört | gestört | gestört | gestört | gestört | gestört | gestört | gestört
Wassergehalt [ w ] | % | 21.21 | 59.21 |  | 21.11 |  |  | 17.51
Fließgrenze [ wL ] | % |  | 90.6 |  |  |  |  | 28.5
Ausrollgrenze [ wP ] | % |  | 59 |  |  |  |  | 20.4
Plastizitätszahl [ IP ] | % |  | 31.6 |  |  |  |  | 8.1
Konsistenzzahl [ IC ] |  |  | 0.99 |  |  |  |  | 1.33
Feuchtwichte [ g ] | kN/m3
Trockenwichte [ gd ] | kN/m3
Kornwichte [ gs ] | kN/m3
Porenanteil [ n ] | %
Durchlässigkeit [ kf ] | m/s
Kornverteilung | s. Anlage | X | X | X | X | X | X | X | X
Rohtongehalt | %
Glühverlust [ Vgl ] | % | 6,9 | 11,5
Kalkgehalt [ VCa ] | % | [6 empty] | 3.3
Scherfestigkeit | s. Anlage
Zylinderdruckfestigkeit | s. Anlage
Steifemodul | s. Anlage

## Anlage_X (2)
2018/077; B212n- Anschluss A281 Seehausen- Harmenhausen | [8 empty] | Anlage X
ZUSAMMENSTELLUNG DER VERSUCHSERGEBNISSE
Entnahmestelle |  | B 3/4 | B 3/8 | B 3/10 | BS 60/2 | BS 61/1 | BS 61/4 | BS 62/6 | BS 63/4
Bodenbezeichnung |  | Kl | S | S | Kl | OB | S | S | Kl
Entnahmetiefe unter Gelände | m | 1,2 - 1,6 | 6,0 | 8,0 | 0,2 - 0,6 | 0,0 - 0,2 | 1,8 - 2,8 | 5,0 - 6,0 | 2,4 - 3,4
Entnahmeart |  | gestört | gestört | gestört | gestört | gestört | gestört | gestört | gestört
Wassergehalt [ w ] | % | 76.31 |  |  | 42.11 | 40.61 |  |  | 54.21
Fließgrenze [ wL ] | %
Ausrollgrenze [ wP ] | %
Plastizitätszahl [ IP ] | %
Konsistenzzahl [ IC ]
Feuchtwichte [ g ] | kN/m3
Trockenwichte [ gd ] | kN/m3
Kornwichte [ gs ] | kN/m3
Porenanteil [ n ] | %
Durchlässigkeit [ kf ] | m/s
Kornverteilung | s. Anlage | X | X | X |  | X | X | X | X
Rohtongehalt | %
Glühverlust [ Vgl ] | % | [7 empty] | 9,4
Kalkgehalt [ VCa ] | %
Scherfestigkeit | s. Anlage
Zylinderdruckfestigkeit | s. Anlage
Steifemodul | s. Anlage

## Anlage_X (3)
2018/077; B212n- Anschluss A281 Seehausen- Harmenhausen | [5 empty] | Anlage X
ZUSAMMENSTELLUNG DER VERSUCHSERGEBNISSE
Entnahmestelle |  | BS 64/5 | BS 65/2 | BS 67/5 | BS 68/5
Bodenbezeichnung |  | Kl | Kl | S | Kl
Entnahmetiefe unter Gelände | m | 3,0 - 4,0 | 0,5 - 1,5 | 3,3 - 4,3 | 3,0 - 4,0
Entnahmeart |  | gestört | gestört | gestört | gestört
Wassergehalt [ w ] | % | 84.41 | 30.61 |  | 101.31
Fließgrenze [ wL ] | %
Ausrollgrenze [ wP ] | %
Plastizitätszahl [ IP ] | %
Konsistenzzahl [ IC ]
Feuchtwichte [ g ] | kN/m3
Trockenwichte [ gd ] | kN/m3
Kornwichte [ gs ] | kN/m3
Porenanteil [ n ] | %
Durchlässigkeit [ kf ] | m/s
Kornverteilung | s. Anlage | X |  | X | X
Rohtongehalt | %
Glühverlust [ Vgl ] | % | 12,8
Kalkgehalt [ VCa ] | %
Scherfestigkeit | s. Anlage
Zylinderdruckfestigkeit | s. Anlage
Steifemodul | s. Anlage