## Anlage_X
2018/077; B212n- Anschluss A281 Seehausen- Harmenhausen | [8 empty] | Anlage X
ZUSAMMENSTELLUNG DER VERSUCHSERGEBNISSE
Entnahmestelle |  | BS 69/6 | BS 70/3 | BS 72/6 | BS 73/2 | BS 73/3 | BS 75/3 | BS 75/4 | BS 76/2
Bodenbezeichnung |  | S | Kl | S | Kl | Kl | Fmu | S | Kl
Entnahmetiefe unter Gelände | m | 7,0 - 8,0 | 0,9 - 1,9 | 7,0 - 8,2 | 0,2 - 0,9 | 0,9 - 2,1 | 1,2 - 1,9 | 1,9 - 2,4 | 0,2 - 0,8
Entnahmeart |  | gestört | gestört | gestört | gestört | gestört | gestört | gestört | gestört
Wassergehalt [ w ] | % |  | 130.91 |  | 52.81 | 134.61 | 238.71 |  | 44.51
Fließgrenze [ wL ] | %
Ausrollgrenze [ wP ] | %
Plastizitätszahl [ IP ] | %
Konsistenzzahl [ IC ]
Feuchtwichte [ g ] | kN/m3
Trockenwichte [ gd ] | kN/m3
Kornwichte [ gs ] | kN/m3
Porenanteil [ n ] | %
Durchlässigkeit [ kf ] | m/s
Kornverteilung | s. Anlage | X | X | X | X |  |  | X | X
Rohtongehalt | %
Glühverlust [ Vgl ] | % |  |  |  |  | X | X
Kalkgehalt [ VCa ] | %
Scherfestigkeit | s. Anlage
Zylinderdruckfestigkeit | s. Anlage
Steifemodul | s. Anlage

## Anlage_X (2)
2018/077; B212n- Anschluss A281 Seehausen- Harmenhausen |  |  |  |  | Anlage X
ZUSAMMENSTELLUNG DER VERSUCHSERGEBNISSE
Entnahmestelle |  | BS 77/2 | BS 77/3 | BS 78/4
Bodenbezeichnung |  | Kl | Kl | S
Entnahmetiefe unter Gelände | m | 0,2 - 0,9 | 0,9 - 2,1 | 2,1 - 3,3
Entnahmeart |  | gestört | gestört | gestört
Wassergehalt [ w ] | % | 54.01 | 143.71
Fließgrenze [ wL ] | % | 91.1
Ausrollgrenze [ wP ] | % | 48.7
Plastizitätszahl [ IP ] | % | 42.4
Konsistenzzahl [ IC ] |  | 0.87
Feuchtwichte [ g ] | kN/m3
Trockenwichte [ gd ] | kN/m3
Kornwichte [ gs ] | kN/m3
Porenanteil [ n ] | %
Durchlässigkeit [ kf ] | m/s
Kornverteilung | s. Anlage |  | X | X
Rohtongehalt | %
Glühverlust [ Vgl ] | % |  | X
Kalkgehalt [ VCa ] | %
Scherfestigkeit | s. Anlage
Zylinderdruckfestigkeit | s. Anlage
Steifemodul | s. Anlage