## Anlage_X
2018/077; B212n- Anschluss A281 Seehausen- Harmenhausen | [8 empty] | Anlage X
ZUSAMMENSTELLUNG DER VERSUCHSERGEBNISSE
Entnahmestelle |  | BS 79/3 | BS 80/2 | BS 81/3 | BS 81/6 | BS 82/4 | BS 83/2 | BS 83/6 | BS 83/8
Bodenbezeichnung |  | H/Fmu | Kl | Kl | S | H/Fmu | Kl | S | Bu
Entnahmetiefe unter Gelände | m | 1,2 - 2,3 | 0,2 - 0,9 | 0,8 - 1,8 | 3,4 - 4,4 | 2,0 - 4,0 | 0,2 - 2,4 | 4,0 - 5,0 | 9,2 - 10,0
Entnahmeart |  | gestört | gestört | gestört | gestört | gestört | gestört | gestört | gestört
Wassergehalt [ w ] | % | 268.91 | 44.71 | 97.01 |  | 208.81 | 53.31 |  | 17.31
Fließgrenze [ wL ] | % | [5 empty] | 92.7
Ausrollgrenze [ wP ] | % | [5 empty] | 48.6
Plastizitätszahl [ IP ] | % | [5 empty] | 44.1
Konsistenzzahl [ IC ] | [6 empty] | 0.89
Feuchtwichte [ g ] | kN/m3
Trockenwichte [ gd ] | kN/m3
Kornwichte [ gs ] | kN/m3
Porenanteil [ n ] | %
Durchlässigkeit [ kf ] | m/s
Kornverteilung | s. Anlage |  | X | X | X |  |  | X | X
Rohtongehalt | %
Glühverlust [ Vgl ] | % | X |  |  |  | X
Kalkgehalt [ VCa ] | %
Scherfestigkeit | s. Anlage
Zylinderdruckfestigkeit | s. Anlage
Steifemodul | s. Anlage

## Anlage_X (2)
2018/077; B212n- Anschluss A281 Seehausen- Harmenhausen | [8 empty] | Anlage X
ZUSAMMENSTELLUNG DER VERSUCHSERGEBNISSE
Entnahmestelle |  | BS 84/3 | BS 85/4 | BS 85/5 | BS 86/2 | BS 86/3 | BS 86/4 | BS 87/5 | BS 88/4
Bodenbezeichnung |  | Kl | Fmu | S | Kl | Kl | Fmu | S | S
Entnahmetiefe unter Gelände | m | 1,2 - 2,2 | 1,8 - 2,5 | 2,5 - 3,8 | 0,3 - 0,9 | 0,9 - 2,0 | 2,0 - 2,6 | 2,6 - 3,6 | 2,4 - 3,7
Entnahmeart |  | gestört | gestört | gestört | gestört | gestört | gestört | gestört | gestört
Wassergehalt [ w ] | % | 89.31 | 211.01 |  | 50.01 | 93.61 | 211.31
Fließgrenze [ wL ] | %
Ausrollgrenze [ wP ] | %
Plastizitätszahl [ IP ] | %
Konsistenzzahl [ IC ]
Feuchtwichte [ g ] | kN/m3
Trockenwichte [ gd ] | kN/m3
Kornwichte [ gs ] | kN/m3
Porenanteil [ n ] | %
Durchlässigkeit [ kf ] | m/s
Kornverteilung | s. Anlage | X |  | X |  |  |  | X | X
Rohtongehalt | %
Glühverlust [ Vgl ] | % |  | X |  |  |  | X
Kalkgehalt [ VCa ] | %
Scherfestigkeit | s. Anlage
Zylinderdruckfestigkeit | s. Anlage
Steifemodul | s. Anlage

## Anlage_X (3)
2018/077; B212n- Anschluss A281 Seehausen- Harmenhausen |  |  |  | Anlage X
ZUSAMMENSTELLUNG DER VERSUCHSERGEBNISSE
Entnahmestelle |  | BS 89/2 | BS 90/2
Bodenbezeichnung |  | Kl | Kl
Entnahmetiefe unter Gelände | m | 0,2 - 1,2 | 0,2 - 1,0
Entnahmeart |  | gestört | gestört
Wassergehalt [ w ] | % | 77.61 | 41.11
Fließgrenze [ wL ] | %
Ausrollgrenze [ wP ] | %
Plastizitätszahl [ IP ] | %
Konsistenzzahl [ IC ]
Feuchtwichte [ g ] | kN/m3
Trockenwichte [ gd ] | kN/m3
Kornwichte [ gs ] | kN/m3
Porenanteil [ n ] | %
Durchlässigkeit [ kf ] | m/s
Kornverteilung | s. Anlage
Rohtongehalt | %
Glühverlust [ Vgl ] | %
Kalkgehalt [ VCa ] | %
Scherfestigkeit | s. Anlage
Zylinderdruckfestigkeit | s. Anlage
Steifemodul | s. Anlage