## Anlage_X
2018/077; B 212n - Anschluss A 281 Seehausen - Harmenhausen | [8 empty] | Anlage X
ZUSAMMENSTELLUNG DER VERSUCHSERGEBNISSE
Entnahmestelle |  | BS 92/2 | BS 92/4 | BS 93/2 | BS 93/4 | BS 93/6 | BS 94/8 | BS 95/3 | BS 96/1
Bodenbezeichnung |  | Kl | Kl | Kl | Kl | S | S | Kl | OB
Entnahmetiefe unter Gelände | m | 0,2 - 0,6 | 1,6 - 2,9 | 0,2 - 0,9 | 1,9 - 2,9 | 4,0 - 5,0 | 7,0 - 8,0 | 0,6 - 1,6 | 0,0 - 0,2
Entnahmeart |  | gestört | gestört | gestört | gestört | gestört | gestört | gestört | gestört
Wassergehalt [ w ] | % | 39.81 | 97.41 | 43.41 | 87.21 |  |  | 80.91 | 34.41
Fließgrenze [ wL ] | % | [6 empty] | 99.1
Ausrollgrenze [ wP ] | % | [6 empty] | 47.7
Plastizitätszahl [ IP ] | % | [6 empty] | 51.4
Konsistenzzahl [ IC ] | [7 empty] | 0.35
Feuchtwichte [ g ] | kN/m3
Trockenwichte [ gd ] | kN/m3
Kornwichte [ gs ] | kN/m3
Porenanteil [ n ] | %
Durchlässigkeit [ kf ] | m/s
Kornverteilung | s. Anlage |  |  | X | X | X | X |  | X
Rohtongehalt | %
Glühverlust [ Vgl ] | % | X | X
Kalkgehalt [ VCa ] | %
Scherfestigkeit | s. Anlage
Zylinderdruckfestigkeit | s. Anlage
Steifemodul | s. Anlage

## Anlage_X (2)
2018/077; B 212n - Anschluss A 281 Seehausen - Harmenhausen | [8 empty] | Anlage X
ZUSAMMENSTELLUNG DER VERSUCHSERGEBNISSE
Entnahmestelle |  | BS 96/2 | BS 96/4 | BS 96/5 | BS 96/8 | BS 97/6 | BS 98/4 | BS 99/4 | BS 99/5
Bodenbezeichnung |  | Kl | Kl | S | S | S | Kl | Kl | S
Entnahmetiefe unter Gelände | m | 0,2 - 0,9 | 1,9 - 2,9 | 2,9 - 4,0 | 7,0 - 8,2 | 5,0 - 6,0 | 2,2 - 2,7 | 2,2 - 2,9 | 2,9 - 4,2
Entnahmeart |  | gestört | gestört | gestört | gestört | gestört | gestört | gestört | gestört
Wassergehalt [ w ] | % | 41.11 | 78.81 |  |  |  | 64.21 | 79.21
Fließgrenze [ wL ] | %
Ausrollgrenze [ wP ] | %
Plastizitätszahl [ IP ] | %
Konsistenzzahl [ IC ]
Feuchtwichte [ g ] | kN/m3
Trockenwichte [ gd ] | kN/m3
Kornwichte [ gs ] | kN/m3
Porenanteil [ n ] | %
Durchlässigkeit [ kf ] | m/s
Kornverteilung | s. Anlage |  |  | X | X | X |  | X | X
Rohtongehalt | %
Glühverlust [ Vgl ] | % | [5 empty] | X
Kalkgehalt [ VCa ] | %
Scherfestigkeit | s. Anlage
Zylinderdruckfestigkeit | s. Anlage
Steifemodul | s. Anlage

## Anlage_X (3)
2018/077; B 212n - Anschluss A 281 Seehausen - Harmenhausen | [5 empty] | Anlage X
ZUSAMMENSTELLUNG DER VERSUCHSERGEBNISSE
Entnahmestelle |  | BS 100/2 | BS 100/4 | BS 101/5 | BS 102/2
Bodenbezeichnung |  | Kl | Kl | S | Kl
Entnahmetiefe unter Gelände | m | 0,2 - 1,1 | 2,1 - 3,0 | 2,8 - 4,0 | 0,2 - 1,2
Entnahmeart |  | gestört | gestört | gestört | gestört
Wassergehalt [ w ] | % | 45.21 | 77.91 |  | 27.91
Fließgrenze [ wL ] | % | 65.1 | 89.5
Ausrollgrenze [ wP ] | % | 36.5 | 54.2
Plastizitätszahl [ IP ] | % | 28.6 | 35.3
Konsistenzzahl [ IC ] |  | 0.69 | 0.33
Feuchtwichte [ g ] | kN/m3
Trockenwichte [ gd ] | kN/m3
Kornwichte [ gs ] | kN/m3
Porenanteil [ n ] | %
Durchlässigkeit [ kf ] | m/s
Kornverteilung | s. Anlage |  |  | X | X
Rohtongehalt | %
Glühverlust [ Vgl ] | %
Kalkgehalt [ VCa ] | %
Scherfestigkeit | s. Anlage
Zylinderdruckfestigkeit | s. Anlage
Steifemodul | s. Anlage