## Anlage_X
2018/077; B 212n- Anschluss A281 Seehausen -Harmenhausen | [8 empty] | Anlage X
ZUSAMMENSTELLUNG DER VERSUCHSERGEBNISSE
Entnahmestelle |  | B 4/3 | B 4/5 | B 4/11 | B 4/16+17 | BS 103/3 | BS 103/7 | BS 104/4
Bodenbezeichnung |  | S | Fms | S/G | S/G | Kl | S | S
Entnahmetiefe unter Gelände | m | 0,6 - 0,8 | 1,4 - 1,6 | 7,0 - 7,7 | 12,0 - 14,0 | 0,8 - 1,8 | 4,6 - 5,8 | 2,0 - 3,1
Entnahmeart |  | gestört | gestört | gestört | gestört | gestört | gestört | gestört
Wassergehalt [ w ] | % |  |  |  |  | 46.01
Fließgrenze [ wL ] | %
Ausrollgrenze [ wP ] | %
Plastizitätszahl [ IP ] | %
Konsistenzzahl [ IC ]
Feuchtwichte [ g ] | kN/m3
Trockenwichte [ gd ] | kN/m3
Kornwichte [ gs ] | kN/m3
Porenanteil [ n ] | %
Durchlässigkeit [ kf ] | m/s
Kornverteilung | s. Anlage | X | X | X | X | X | X | X
Rohtongehalt | %
Glühverlust [ Vgl ] | % |  | X
Kalkgehalt [ VCa ] | %
Scherfestigkeit | s. Anlage
Zylinderdruckfestigkeit | s. Anlage
Steifemodul | s. Anlage