## Anlage_X
2018/077; B212n- Anschluss A281 Seehausen - Harmenhausen | [8 empty] | Anlage X
ZUSAMMENSTELLUNG DER VERSUCHSERGEBNISSE
Entnahmestelle |  | B 6/3 | B 6/9+10 | B 6/14 | B 6/17 | B 7/2 | B 7/3 | B 7/9 | B 7/15
Bodenbezeichnung |  | Dg/H | S/G | S | S | Kl | Kl/Dg | S | Tarras
Entnahmetiefe unter Gelände | m | 0,8 - 1,9 | 7,0 - 9,0 | 13,0 - 14,2 | 16,0 - 17,0 | 0,3 - 0,6 | 0,6 - 2,0 | 7,5 - 8,0 | 12,3 - 13,5
Entnahmeart |  | gestört | gestört | gestört | gestört | gestört | gestört | gestört | gestört
Wassergehalt [ w ] | % | 209.81 |  |  |  | 46.21 | 154.11 |  | 34.61
Fließgrenze [ wL ] | % |  |  |  |  | 85
Ausrollgrenze [ wP ] | % |  |  |  |  | 48.9
Plastizitätszahl [ IP ] | % |  |  |  |  | 36.1
Konsistenzzahl [ IC ] | [5 empty] | 1.07
Feuchtwichte [ g ] | kN/m3
Trockenwichte [ gd ] | kN/m3
Kornwichte [ gs ] | kN/m3
Porenanteil [ n ] | %
Durchlässigkeit [ kf ] | m/s
Kornverteilung | s. Anlage |  | X | X | X |  | X | X | X
Rohtongehalt | %
Glühverlust [ Vgl ] | % | [5 empty] | X
Kalkgehalt [ VCa ] | % | [7 empty] | X
Scherfestigkeit | s. Anlage
Zylinderdruckfestigkeit | s. Anlage
Steifemodul | s. Anlage

## Anlage_X (2)
2018/077; B212n- Anschluss A281 Seehausen - Harmenhausen | [8 empty] | Anlage X
ZUSAMMENSTELLUNG DER VERSUCHSERGEBNISSE
Entnahmestelle |  | B 7/20 | B 7/22 | B 8/3 | B 8/4 | B 8/6+7 | B 8/13 | B 8/15
Bodenbezeichnung |  | U | Lg | H | Kl/Dg | G | Lg | S
Entnahmetiefe unter Gelände | m | 17,0 - 18,0 | 18,8 - 19,3 | 1,6 - 2,0 | 2,0 - 2,9 | 4,2 - 6,5 | 11,0 - 12,2 | 13,0 - 14,5
Entnahmeart |  | gestört | gestört | gestört | gestört | gestört | gestört | gestört
Wassergehalt [ w ] | % | 16.51 | 15.21 | 194.81 | 101.81 |  | 20.21
Fließgrenze [ wL ] | % |  |  |  | 131.4
Ausrollgrenze [ wP ] | % |  |  |  | 70
Plastizitätszahl [ IP ] | % |  |  |  | 61.4
Konsistenzzahl [ IC ] |  |  |  |  | 0.46
Feuchtwichte [ g ] | kN/m3
Trockenwichte [ gd ] | kN/m3
Kornwichte [ gs ] | kN/m3
Porenanteil [ n ] | %
Durchlässigkeit [ kf ] | m/s
Kornverteilung | s. Anlage | X | X |  | X | X | X | X
Rohtongehalt | %
Glühverlust [ Vgl ] | %
Kalkgehalt [ VCa ] | %
Scherfestigkeit | s. Anlage
Zylinderdruckfestigkeit | s. Anlage
Steifemodul | s. Anlage