## Anlage_X
2018/077; B212n - Anschluss A281 Seehausen - Harmenhausen | [8 empty] | Anlage X
ZUSAMMENSTELLUNG DER VERSUCHSERGEBNISSE
Entnahmestelle |  | B BW 13.4/5 | B BW 13.4/10 | B BW 13.4/17 | B BW 13.4/23 | B BW 13.4/28 | B BW 13.4/29 | B BW 14.2/10+11 | B BW 14.2/14+15
Bodenbezeichnung |  | S | S | S | Mg | Tarras | Tarras | S/G | G
Entnahmetiefe unter Gelände | m | 3,0 - 4,0 | 8,0 - 9,0 | 15,0 - 16,0 | 22,0 - 23,0 | 27,0 - 28,0 | 28,0 - 29,0 | 7,5 - 9,3 | 11,0 - 13,0
Entnahmeart |  | gestört | gestört | gestört | gestört | gestört | gestört | gestört | gestört
Wassergehalt [ w ] | % |  |  |  | 17.11 | 31.91 | 31.41
Fließgrenze [ wL ] | % |  |  |  | 28.1 |  | 70
Ausrollgrenze [ wP ] | % |  |  |  | 20.3 |  | 41.6
Plastizitätszahl [ IP ] | % |  |  |  | 7.8 |  | 28.4
Konsistenzzahl [ IC ] |  |  |  |  | 1.41 |  | 1.36
Feuchtwichte [ g ] | kN/m3
Trockenwichte [ gd ] | kN/m3
Kornwichte [ gs ] | kN/m3
Porenanteil [ n ] | %
Durchlässigkeit [ kf ] | m/s
Kornverteilung | s. Anlage | X | X | X | X | X |  | X | X
Rohtongehalt | %
Glühverlust [ Vgl ] | %
Kalkgehalt [ VCa ] | %
Scherfestigkeit | s. Anlage
Zylinderdruckfestigkeit | s. Anlage
Steifemodul | s. Anlage

## Anlage_X (2)
2018/077; B212n - Anschluss A281 Seehausen - Harmenhausen |  |  |  |  | Anlage X
ZUSAMMENSTELLUNG DER VERSUCHSERGEBNISSE
Entnahmestelle |  | B BW 14.2/19 | B BW 14.2/24 | B BW 14.2/32
Bodenbezeichnung |  | S | S | Tarras/S
Entnahmetiefe unter Gelände | m | 16,0 - 17,0 | 21,0 - 22,0 | 29,0 - 30,0
Entnahmeart |  | gestört | gestört | gestört
Wassergehalt [ w ] | % |  |  | 57.81
Fließgrenze [ wL ] | %
Ausrollgrenze [ wP ] | %
Plastizitätszahl [ IP ] | %
Konsistenzzahl [ IC ]
Feuchtwichte [ g ] | kN/m3
Trockenwichte [ gd ] | kN/m3
Kornwichte [ gs ] | kN/m3
Porenanteil [ n ] | %
Durchlässigkeit [ kf ] | m/s
Kornverteilung | s. Anlage | X | X | X
Rohtongehalt | %
Glühverlust [ Vgl ] | %
Kalkgehalt [ VCa ] | %
Scherfestigkeit | s. Anlage
Zylinderdruckfestigkeit | s. Anlage
Steifemodul | s. Anlage