## Anlage_X
2018/077; B212n - Anschluss A281 Seehausen - Harmenhausen | [8 empty] | Anlage X
ZUSAMMENSTELLUNG DER VERSUCHSERGEBNISSE
Entnahmestelle |  | B BW 10.1/8 | B BW 10.1/11 | B BW 10.1/18 | B BW 10.1/25 | B BW 13.3/4 | B BW 13.3/8 | B BW 13.3/14 | B BW 13.3/23
Bodenbezeichnung |  | S | S | S | S | Kl | S | S | S
Entnahmetiefe unter Gelände | m | 3,0 - 7,3 | 7,3 - 11,0 | 13,0 - 15,5 | 17,1 - 23,6 | 1,1 - 1,9 | 3,0 - 5,3 | 10,0 - 13,0 | 18,3 - 21,0
Entnahmeart |  | gestört | gestört | gestört | gestört | gestört | gestört | gestört | gestört
Wassergehalt [ w ] | % |  |  |  |  | 121.01
Fließgrenze [ wL ] | %
Ausrollgrenze [ wP ] | %
Plastizitätszahl [ IP ] | %
Konsistenzzahl [ IC ]
Feuchtwichte [ g ] | kN/m3
Trockenwichte [ gd ] | kN/m3
Kornwichte [ gs ] | kN/m3
Porenanteil [ n ] | %
Durchlässigkeit [ kf ] | m/s
Kornverteilung | s. Anlage | X | X | X | X | X | X | X | X
Rohtongehalt | %
Glühverlust [ Vgl ] | % |  |  |  |  | X
Kalkgehalt [ VCa ] | %
Scherfestigkeit | s. Anlage
Zylinderdruckfestigkeit | s. Anlage
Steifemodul | s. Anlage

## Anlage_X (2)
2018/077; B212n - Anschluss A281 Seehausen - Harmenhausen |  |  |  | Anlage X
ZUSAMMENSTELLUNG DER VERSUCHSERGEBNISSE
Entnahmestelle |  | B BW 13.3/27 | B BW 13.3/31
Bodenbezeichnung |  | Mg | Tarras
Entnahmetiefe unter Gelände | m | 21,0 - 25,6 | 25,6 - 30,0
Entnahmeart |  | gestört | gestört
Wassergehalt [ w ] | % | 23.41 | 29.71
Fließgrenze [ wL ] | % | 27.2 | 55.9
Ausrollgrenze [ wP ] | % | 18.5 | 34.4
Plastizitätszahl [ IP ] | % | 8.7 | 21.5
Konsistenzzahl [ IC ] |  | 0.44 | 1.22
Feuchtwichte [ g ] | kN/m3
Trockenwichte [ gd ] | kN/m3
Kornwichte [ gs ] | kN/m3
Porenanteil [ n ] | %
Durchlässigkeit [ kf ] | m/s
Kornverteilung | s. Anlage | X | X
Rohtongehalt | %
Glühverlust [ Vgl ] | %
Kalkgehalt [ VCa ] | %
Scherfestigkeit | s. Anlage
Zylinderdruckfestigkeit | s. Anlage
Steifemodul | s. Anlage