## Anlage_X
2018/077; B212n - Anschluss A281 Seehausen - Harmenhausen | [8 empty] | Anlage X
ZUSAMMENSTELLUNG DER VERSUCHSERGEBNISSE
Entnahmestelle |  | B BW 10.2/7 | B BW 10.2/13 | B BW 10.2/21 | B BW 10.2/25 | B BW 10.2/27 | B BW 10.2/28 | B BW 10.2/32 | B BW 10.2/33
Bodenbezeichnung |  | S | S | S | Mg | Tarras | Tarras | Mg | Mg
Entnahmetiefe unter Gelände | m | 4,0 | 10,0 | 18,0 | 22,0 | 24,0 | 25,0 | 28,0 | 29,0
Entnahmeart |  | gestört | gestört | gestört | gestört | gestört | gestört | gestört | gestört
Wassergehalt [ w ] | % |  |  |  | 21.71 | 27.51 | 19.71 | 17.21 | 17.21
Fließgrenze [ wL ] | % |  |  |  |  | 60.8 |  | 30.4
Ausrollgrenze [ wP ] | % |  |  |  |  | 33.4 |  | 20.2
Plastizitätszahl [ IP ] | % |  |  |  |  | 27.4 |  | 10.2
Konsistenzzahl [ IC ] | [5 empty] | 1.22 |  | 1.29
Feuchtwichte [ g ] | kN/m3
Trockenwichte [ gd ] | kN/m3
Kornwichte [ gs ] | kN/m3
Porenanteil [ n ] | %
Durchlässigkeit [ kf ] | m/s
Kornverteilung | s. Anlage | X | X | X | X |  | X |  | X
Rohtongehalt | %
Glühverlust [ Vgl ] | %
Kalkgehalt [ VCa ] | %
Scherfestigkeit | s. Anlage
Zylinderdruckfestigkeit | s. Anlage
Steifemodul | s. Anlage

## Anlage_X (2)
2018/077; B212n - Anschluss A281 Seehausen - Harmenhausen | [8 empty] | Anlage X
ZUSAMMENSTELLUNG DER VERSUCHSERGEBNISSE
Entnahmestelle |  | B BW 10.3/2 | B BW 10.3/5 | B BW 10.3/7 | B BW 10.3/12 | B BW 10.3/21 | B BW 10.3/28 | B BW 10.3/32 | B BW 10.4/4
Bodenbezeichnung |  | S | Fms | S | S | S | Mg | Tarras | S
Entnahmetiefe unter Gelände | m | 0,3 - 0,5 | 1,6 - 2,1 | 2,1 - 4,0 | 7,3 - 11,0 | 17,0 - 21,0 | 23,6 - 27,2 | 28,4 - 30,0 | 2,0 - 5,3
Entnahmeart |  | gestört | gestört | gestört | gestört | gestört | gestört | gestört | gestört
Wassergehalt [ w ] | % | [5 empty] | 17.01 | 19.61
Fließgrenze [ wL ] | %
Ausrollgrenze [ wP ] | %
Plastizitätszahl [ IP ] | %
Konsistenzzahl [ IC ]
Feuchtwichte [ g ] | kN/m3
Trockenwichte [ gd ] | kN/m3
Kornwichte [ gs ] | kN/m3
Porenanteil [ n ] | %
Durchlässigkeit [ kf ] | m/s
Kornverteilung | s. Anlage | X |  | X | X | X | X | X | X
Rohtongehalt | %
Glühverlust [ Vgl ] | % |  | X
Kalkgehalt [ VCa ] | %
Scherfestigkeit | s. Anlage
Zylinderdruckfestigkeit | s. Anlage
Steifemodul | s. Anlage

## Anlage_X (3)
2018/077; B212n - Anschluss A281 Seehausen - Harmenhausen |  |  |  |  | Anlage X
ZUSAMMENSTELLUNG DER VERSUCHSERGEBNISSE
Entnahmestelle |  | B BW 10.4/9 | B BW 10.4/18 | B BW 10.4/2
Bodenbezeichnung |  | S | S | Bu
Entnahmetiefe unter Gelände | m | 9,5 - 13,4 | 15,0 - 19,0 | 23,5 - 27,5
Entnahmeart |  | gestört | gestört | gestört
Wassergehalt [ w ] | % |  |  | 25.01
Fließgrenze [ wL ] | %
Ausrollgrenze [ wP ] | %
Plastizitätszahl [ IP ] | %
Konsistenzzahl [ IC ]
Feuchtwichte [ g ] | kN/m3
Trockenwichte [ gd ] | kN/m3
Kornwichte [ gs ] | kN/m3
Porenanteil [ n ] | %
Durchlässigkeit [ kf ] | m/s
Kornverteilung | s. Anlage | X | X | X
Rohtongehalt | %
Glühverlust [ Vgl ] | %
Kalkgehalt [ VCa ] | %
Scherfestigkeit | s. Anlage
Zylinderdruckfestigkeit | s. Anlage
Steifemodul | s. Anlage