## Anlage_X
2018/077; B 212n - Anschluss A281 Seehausen - Harmenhausen | [8 empty] | Anlage X
ZUSAMMENSTELLUNG DER VERSUCHSERGEBNISSE
Entnahmestelle |  | B BW 10.1/K4 | B BW 10.1/K5 | B BW 10.1/K6 | B BW 10.4/K3 | B BW 10.4/K5 | B BW 13.1/4 | B BW 13.1/6 | B BW 13.1/12+13
Bodenbezeichnung |  | S | Mg | Bs/Bu | Mg | Bs/Bu | Kl | S | S/G
Entnahmetiefe unter Gelände | m | 26,0 - 27,0 | 27,2 - 27,8 | 28,0 - 29,0 | 25,5 - 26,0 | 27,5 - 28,0 | 1,4 - 2,4 | 3,0 - 3,7 | 9,0 - 11,0
Entnahmeart |  | gestört | gestört | gestört | gestört | gestört | gestört | gestört | gestört
Wassergehalt [ w ] | % |  | 17.01 | 25.91 | 17.41 | 27.51 | 81.81
Fließgrenze [ wL ] | % |  | 26.7 |  | 28
Ausrollgrenze [ wP ] | % |  | 19.8 |  | 20.4
Plastizitätszahl [ IP ] | % |  | 6.9 |  | 7.6
Konsistenzzahl [ IC ] |  |  | 1.41 |  | 1.4
Feuchtwichte [ g ] | kN/m3
Trockenwichte [ gd ] | kN/m3
Kornwichte [ gs ] | kN/m3
Porenanteil [ n ] | %
Durchlässigkeit [ kf ] | m/s
Kornverteilung | s. Anlage | X | X | X | X | X | X | X | X
Rohtongehalt | %
Glühverlust [ Vgl ] | %
Kalkgehalt [ VCa ] | % |  |  |  | X
Scherfestigkeit | s. Anlage
Zylinderdruckfestigkeit | s. Anlage
Steifemodul | s. Anlage

## Anlage_X (2)
2018/077; B 212n - Anschluss A281 Seehausen - Harmenhausen | [8 empty] | Anlage X
ZUSAMMENSTELLUNG DER VERSUCHSERGEBNISSE
Entnahmestelle |  | B BW 13.1/18 | B BW 13.1/K1 | B BW 13.1/K3 | B BW 13.1/K6 | B BW 13.1/K9 | B BW 13.2/9 | B BW 13.2/12 | B BW 13.2/18
Bodenbezeichnung |  | S | Mg | S | Mg, S | S,U | S | S | S
Entnahmetiefe unter Gelände | m | 15,0 - 16,0 | 20,3 - 20,6 | 22,3 - 22,7 | 25,0 - 26,0 | 28,0 - 29,0 | 6,0 - 7,0 | 9,0 - 10,0 | 15,0 - 16,0
Entnahmeart |  | gestört | gestört | gestört | gestört | gestört | gestört | gestört | gestört
Wassergehalt [ w ] | % |  | 18.11 |  | 20.41 | 20.41
Fließgrenze [ wL ] | % |  | 24.1
Ausrollgrenze [ wP ] | % |  | 20.6
Plastizitätszahl [ IP ] | % |  | 3.5
Konsistenzzahl [ IC ] |  |  | 1.74
Feuchtwichte [ g ] | kN/m3
Trockenwichte [ gd ] | kN/m3
Kornwichte [ gs ] | kN/m3
Porenanteil [ n ] | %
Durchlässigkeit [ kf ] | m/s
Kornverteilung | s. Anlage | X | X | X | X | X | X | X | X
Rohtongehalt | %
Glühverlust [ Vgl ] | %
Kalkgehalt [ VCa ] | % |  |  |  | X
Scherfestigkeit | s. Anlage
Zylinderdruckfestigkeit | s. Anlage
Steifemodul | s. Anlage

## Anlage_X (3)
2018/077; B 212n - Anschluss A281 Seehausen - Harmenhausen | [5 empty] | Anlage X
ZUSAMMENSTELLUNG DER VERSUCHSERGEBNISSE
Entnahmestelle |  | B BW 13.2/22 | B BW 13.2/23 | B BW 13.2/28 | B BW 13.2/30
Bodenbezeichnung |  | Mg | Mg | Mg | Mg
Entnahmetiefe unter Gelände | m | 20,0 - 21,0 | 21,0 - 22,0 | 26,0 - 27,0 | 28,0 - 29,0
Entnahmeart |  | gestört | gestört | gestört | gestört
Wassergehalt [ w ] | % | 15.71 | 16.91 | 16.81 | 19.91
Fließgrenze [ wL ] | % |  | 26.5 | 23.8
Ausrollgrenze [ wP ] | % |  | 20.9 | 19.6
Plastizitätszahl [ IP ] | % |  | 5.6 | 4.2
Konsistenzzahl [ IC ] |  |  | 1.72 | 1.66
Feuchtwichte [ g ] | kN/m3
Trockenwichte [ gd ] | kN/m3
Kornwichte [ gs ] | kN/m3
Porenanteil [ n ] | %
Durchlässigkeit [ kf ] | m/s
Kornverteilung | s. Anlage | X |  |  | X
Rohtongehalt | %
Glühverlust [ Vgl ] | %
Kalkgehalt [ VCa ] | % | X
Scherfestigkeit | s. Anlage
Zylinderdruckfestigkeit | s. Anlage
Steifemodul | s. Anlage